## Sheet1
file_name | layer_type | optimum_bitumen_ratio | passing_37_5mm | passing_25_4mm | passing_19_1mm | passing_12_7mm | passing_9_5mm | passing_4_75mm | passing_2_0mm | passing_0_425mm | passing_0_177mm | passing_0_075mm | air_voids_va | vma | vfa | bulk_specific_gravity_gmb | marshall_stability | flow | bitumen_specific_gravity | penetration | softening_point | los_angeles_loss | mgso4_loss | flakiness_index
1 (1).docx | binder_course | 4.4 | 100 | 100 | 90.1 | 71.4 | 62.6 | 43.4 | 25.3 | 10.2 | 8.2 | 4.8 | 4.84 | 14.1 | 65.8 | 2.402 | 1155 | 3.65 | 1.033 | 61 | 50 | 23 | 1 | 18.7
1 (10).docx | wearing_course | 4.85 | 100 | 100 | 100 | 92.2 | 80.4 | 47.6 | 30.8 | 12.8 | 8.6 | 5.6 | 4 | 14.3 | 72 | 2.414 | 1530 | 3.2 | 1.032 | 35 | 66 | 20 | 10.1 | 15
1 (100).docx | ac_base_course | 4 | 100 | 90.5 | 80.1 | 67.7 | 57.7 | 41.3 | 24.9 | 9.8 | 6.5 | 4 | 4.67 | 13 | 64.1 | 2.415 | 1340 | 3.55 | 1.035 | 61 | 50 | 25 | 8 | 7.7
1 (101).docx | binder_course | 4.25 | 100 | 100 | 89.7 | 74 | 61 | 44.2 | 28 | 10.5 | 6.7 | 4.4 | 4.4 | 13.2 | 66.8 | 2.412 | 1250 | 3.3 | 1.03 | 61 | 50 | 25 | 8 | 7.7
1 (102).docx | wearing_course | 4.8 | 100 | 100 | 100 | 88.7 | 81.5 | 47.5 | 33.2 | 13.9 | 8.6 | 5.3 | 3.93 | 14.2 | 72.3 | 2.416 | 1380 | 3.25 | 1.031 | 60 | 51 | 23.7 | 3.33 | 8
1 (103).docx | ac_base_course | 4.25 | 100 | 89.4 | 79.9 | 69.5 | 55.9 | 40.6 | 26.1 | 9.4 | 6 | 4.3 | 5.01 | 13.9 | 64 | 2.411 | 1190 | 4.2 | 1.036 | 59 | 50 | 24 | 5.9 | 5.3
1 (104).docx | binder_course | 4.5 | 100 | 100 | 88.9 | 74.9 | 59.8 | 44.4 | 28.6 | 10.3 | 6.6 | 4.7 | 4.75 | 14.2 | 66.5 | 2.409 | 1375 | 3.7 | 1.036 | 59 | 50 | 24 | 5.9 | 5.3
1 (105).docx | binder_course | 4.3 | 100 | 100 | 90.4 | 69.1 | 60.2 | 43.4 | 25.2 | 10.7 | 7 | 4.6 | 4.67 | 13.7 | 66 | 2.41 | 1190 | 3.5 | 1.034 | 54 | 50 | 26 | 11.5 | 20
1 (106).docx | wearing_course | 4.75 | 100 | 100 | 100 | 90.1 | 83.3 | 46.8 | 30.4 | 12.5 | 9.5 | 5.3 | 4 | 14 | 71.5 | 2.417 | 1230 | 3.6 | 1.034 | 56 | 50 | 22 | 3 | 24
1 (107).docx | ac_base_course | 3.95 | 100 | 90.4 | 82.9 | 67 | 58.1 | 40.3 | 27.1 | 9.9 | 6.7 | 4.1 | 4.97 | 12.8 | 61.1 | 2.41 | 1205 | 2.9 | 1.032 | 61 | 48 | 27 | 4.8 | 16
1 (108).docx | binder_course | 4.85 | 100 | 100 | 90.6 | 72.8 | 58 | 42.3 | 29.9 | 12.2 | 8.9 | 5.6 | 4.55 | 13 | 64.8 | 2.34 | 1200 | 3.95 | 1.03 | 54 | 50 | 25 | 3 | 22.4
1 (109).docx | wearing_course | 4.8 | 100 | 100 | 100 | 91.4 | 82.2 | 46.6 | 32.1 | 12.9 | 9.2 | 5.5 | 4.28 | 14 | 69.4 | 2.4 | 1190 | 3.1 | 1.032 | 65 | 48 | 25 | 4.8 | 20
1 (11).docx | binder_course | 4.3 | 100 | 100 | 91.3 | 69.9 | 60.5 | 42.5 | 28.4 | 11.9 | 8 | 5.2 | 4.57 | 13.6 | 66.4 | 2.42 | 1360 | 3.2 | 1.03 | 57 | 50 | 20 | 10.1 | 15
1 (110).docx | binder_course | 4.25 | 100 | 100 | 90.8 | 69.1 | 59.3 | 42.3 | 28.4 | 10.4 | 7.1 | 4.3 | 4.65 | 13.1 | 64.5 | 2.404 | 1210 | 3.55 | 1.032 | 65 | 48 | 25 | 4.8 | 16
1 (111).docx | ac_base_course | 3.7 | 100 | 89.6 | 89.3 | 67.9 | 58.2 | 41.7 | 21.9 | 9.5 | 6.6 | 4 | 4.9 | 12.6 | 61.1 | 2.428 | 1255 | 3.65 | 1.034 | 56 | 49 | 24 | 3 | 22
1 (112).docx | binder_course | 4 | 100 | 100 | 91.1 | 71.3 | 58 | 42.1 | 23.9 | 10.3 | 7.7 | 4.7 | 4.58 | 13.2 | 65.2 | 2.43 | 1300 | 3.6 | 1.034 | 56 | 49 | 24 | 3 | 22
1 (113).docx | wearing_course | 4.8 | 100 | 100 | 100 | 93.8 | 77.2 | 46.6 | 30.1 | 13.3 | 8.6 | 6 | 4.01 | 14.1 | 71.5 | 2.411 | 1200 | 3.5 | 1.033 | 57 | 50 | 23 | 11.5 | 19
1 (114).docx | wearing_course | 4.9 | 100 | 100 | 100 | 91.9 | 81.1 | 47.6 | 30 | 12.9 | 8.3 | 5.1 | 4.05 | 14.1 | 71.3 | 2.401 | 1185 | 3.4 | 1.032 | 56 | 50 | 21 | 2.1 | 19.1
1 (115).docx | ac_base_course | 4 | 100 | 90.9 | 82.4 | 68.1 | 58.4 | 39.5 | 24.9 | 10.2 | 6.8 | 4.8 | 5.03 | 13.4 | 62.4 | 2.412 | 1220 | 3.76 | 1.03 | 54 | 50 | 24 | 2.1 | 14
1 (116).docx | binder_course | 4.3 | 100 | 100 | 90.6 | 70.9 | 59.9 | 42.1 | 26.6 | 11.1 | 7.3 | 5.2 | 4.71 | 13.6 | 65.3 | 2.41 | 1220 | 3.6 | 1.03 | 54 | 50 | 24 | 2.1 | 14
1 (117).docx | binder_course | 4.25 | 100 | 100 | 90.9 | 67.4 | 59.4 | 43.3 | 23.7 | 11.2 | 7.5 | 4.4 | 4.68 | 13 | 64 | 2.399 | 1180 | 3.6 | 1.035 | 54 | 50 | 23 | 0.6 | 22
1 (118).docx | wearing_course | 4.9 | 100 | 100 | 100 | 95.2 | 78 | 46.7 | 28.7 | 12.1 | 8.6 | 5.7 | 4.01 | 14.3 | 71.9 | 2.415 | 1260 | 3.7 | 1.033 | 55 | 50 | 26 | 5.2 | 22
1 (119).docx | binder_course | 4.2 | 100 | 100 | 91.6 | 71.1 | 57.9 | 41.1 | 23.3 | 10.9 | 7.6 | 5.5 | 4.76 | 13.6 | 65 | 2.418 | 1240 | 3.63 | 1.035 | 54 | 50 | 23 | 5.2 | 22
1 (12).docx | ac_base_course | 3.9 | 100 | 89.4 | 80.9 | 67.1 | 57.3 | 39.9 | 26.2 | 10.4 | 6.7 | 4 | 5.1 | 13.3 | 62.1 | 2.422 | 1360 | 3.6 | 1.03 | 57 | 50 | 20 | 10.1 | 14
1 (120).docx | wearing_course | 4.95 | 100 | 100 | 100 | 91.2 | 79.4 | 47.6 | 28.2 | 12 | 8.3 | 5.8 | 4.06 | 14.6 | 72.2 | 2.395 | 1200 | 3.5 | 1.035 | 54 | 50 | 26 | 5 | 24
1 (122).docx | wearing_course | 5.1 | 100 | 100 | 100 | 92.2 | 80.4 | 48.6 | 29.2 | 14 | 8.6 | 4.7 | 3.98 | 14.6 | 72.8 | 2.502 | 1300 | 3.76 | 1.036 | 55 | 50 | 26.5 | 7 | 16
1 (123).docx | ac_base_course | 4.1 | 100 | 90 | 80.4 | 63.9 | 54 | 39.8 | 25.2 | 12.1 | 7.4 | 4.7 | 4.93 | 13.6 | 63.8 | 2.506 | 1160 | 3.75 | 1.036 | 55 | 49 | 26 | 7 | 11
1 (124).docx | binder_course | 4.5 | 100 | 100 | 91.4 | 69.7 | 61.2 | 41.4 | 26.5 | 12.8 | 7.8 | 5 | 4.76 | 14.2 | 66.5 | 2.494 | 1260 | 3.75 | 1.031 | 62 | 50 | 26.5 | 7 | 12
1 (125).docx | ac_base_course | 3.9 | 100 | 90.6 | 82.3 | 68 | 60.8 | 39.5 | 24.7 | 10.1 | 7.7 | 4.5 | 4.96 | 13.2 | 62.5 | 2.422 | 1235 | 3.75 | 1.033 | 54 | 49 | 22 | 3.2 | 22
1 (126).docx | binder_course | 4.3 | 100 | 100 | 90.5 | 69.5 | 60.1 | 41.1 | 26 | 10.7 | 8.1 | 4.7 | 4.68 | 13.8 | 66.1 | 2.414 | 1220 | 3.7 | 1.033 | 54 | 49 | 23 | 3.2 | 24
1 (127).docx | binder_course | 4.1 | 100 | 100 | 94.7 | 71.8 | 56.5 | 41.4 | 25.5 | 12.4 | 8 | 5.2 | 4.81 | 13.3 | 63.8 | 2.415 | 1260 | 3.5 | 1.033 | 54 | 50 | 22 | 2.5 | 17
1 (128).docx | binder_course | 4.3 | 100 | 100 | 90.8 | 72.5 | 61.1 | 42.1 | 28.1 | 11.2 | 7.4 | 5.3 | 4.52 | 13 | 65.3 | 2.403 | 1260 | 3.7 | 1.035 | 58 | 50 | 24 | 2 | 22
1 (129).docx | ac_base_course | 4 | 100 | 90.4 | 81.6 | 69.1 | 58.1 | 39.2 | 26.1 | 10.4 | 6.9 | 4.9 | 4.84 | 12.8 | 62.2 | 2.405 | 1205 | 3.5 | 1.035 | 58 | 50 | 24 | 2 | 20
1 (13).docx | wearing_course | 4.9 | 100 | 100 | 100 | 93.9 | 80 | 47.5 | 31.7 | 12.7 | 8.2 | 5.4 | 4.1 | 14.1 | 71.1 | 2.39 | 1650 | 3.2 | 1.028 | 45 | 66 | 21 | 8 | 15.4
1 (130).docx | wearing_course | 4.9 | 100 | 100 | 100 | 90.2 | 78.9 | 47.8 | 28.9 | 14 | 9.9 | 5.7 | 4.07 | 14.7 | 72.4 | 2.416 | 1180 | 3.55 | 1.028 | 61 | 49 | 22 | 7 | 22
1 (131).docx | ac_base_course | 4 | 100 | 90.5 | 82.8 | 66.7 | 56.6 | 40.7 | 24.9 | 10 | 6.5 | 4.4 | 4.98 | 13.6 | 63.4 | 2.428 | 1220 | 3.55 | 1.028 | 61 | 48 | 22 | 7 | 20
1 (132).docx | binder_course | 4.4 | 100 | 100 | 91.7 | 69.9 | 61 | 43.8 | 26.7 | 10.9 | 6.4 | 4.9 | 4.61 | 14 | 67.1 | 2.423 | 1220 | 3.75 | 1.028 | 61 | 48 | 22 | 7 | 20
1 (133).docx | ac_base_course | 4 | 100 | 91.8 | 80 | 65 | 55.3 | 40.4 | 26.7 | 12.2 | 6.6 | 3.3 | 4.98 | 13.3 | 62.6 | 2.42 | 1240 | 3.7 | 1.032 | 61 | 49 | 23 | 4.1 | 14.9
1 (134).docx | binder_course | 4.3 | 100 | 100 | 90 | 70.8 | 59 | 42.6 | 28.1 | 12.8 | 7 | 3.4 | 4.78 | 13.7 | 65.1 | 2.416 | 1210 | 3.6 | 1.032 | 61 | 49 | 23 | 4.1 | 14.9
1 (135).docx | ac_base_course | 4.3 | 100 | 90 | 82 | 64.4 | 52.2 | 40.5 | 28.6 | 14.6 | 7.1 | 4.6 | 4.95 | 13.9 | 64.3 | 2.416 | 1590 | 3.8 | 1.035 | 60 | 50 | 27 | 4 | 16.3
1 (136).docx | ac_base_course | 4 | 100 | 88.8 | 84 | 67.3 | 59.5 | 40.6 | 23.3 | 10.9 | 7.5 | 4.5 | 4.87 | 13.2 | 63.1 | 2.42 | 1245 | 3.65 | 1.032 | 60 | 50 | 26 | 5.2 | 19.1
1 (137).docx | binder_course | 4.3 | 100 | 100 | 91.4 | 69.6 | 61.4 | 41.6 | 23.9 | 11.2 | 7.7 | 4.6 | 4.73 | 13.6 | 65.1 | 2.414 | 1255 | 3.7 | 1.032 | 60 | 50 | 26 | 5.2 | 19.1
1 (138).docx | wearing_course | 4.8 | 100 | 100 | 100 | 90.8 | 80.1 | 46.5 | 26.8 | 12.6 | 8.6 | 5.2 | 4.05 | 14.2 | 71.5 | 2.412 | 1215 | 3.7 | 1.032 | 60 | 50 | 26 | 5.2 | 19.1
1 (139).docx | wearing_course | 4.7 | 100 | 100 | 100 | 95.2 | 79.2 | 47.6 | 26.7 | 12.3 | 9.2 | 5.9 | 3.91 | 14.2 | 72.4 | 2.415 | 1210 | 3.55 | 1.032 | 60 | 50 | 23 | 5 | 15.3
1 (14).docx | binder_course | 4.4 | 100 | 100 | 93.3 | 69.5 | 60.4 | 41.5 | 26.7 | 12.2 | 7.8 | 4.8 | 4.61 | 13.7 | 66.2 | 2.411 | 1490 | 3.65 | 1.035 | 52 | 51 | 26 | 9.1 | 17
1 (140).docx | ac_base_course | 4 | 100 | 90.3 | 83.7 | 66.2 | 54.5 | 39.2 | 22.8 | 10.5 | 7.9 | 5.1 | 4.67 | 13 | 64 | 2.425 | 1250 | 3.85 | 1.032 | 60 | 50 | 23 | 8 | 13.1
1 (141).docx | binder_course | 4.2 | 100 | 100 | 93.9 | 68.7 | 56.5 | 41.1 | 23.7 | 10.7 | 7.9 | 4.9 | 4.68 | 13.8 | 66 | 2.413 | 1275 | 3.65 | 1.032 | 60 | 50 | 23 | 8 | 14.7
1 (142).docx | binder_course | 4.4 | 100 | 100 | 92.9 | 69.5 | 59.1 | 41.2 | 25.3 | 11.1 | 7.1 | 5 | 4.65 | 13.2 | 64.6 | 2.379 | 1600 | 2.9 | 1.029 | 59 | 49 | 28 | 9 | 13
1 (143).docx | ac_base_course | 4 | 100 | 86.5 | 82.1 | 69.4 | 58.5 | 39.4 | 26.9 | 11 | 8.3 | 4.7 | 4.66 | 13.2 | 64.7 | 2.43 | 1240 | 3.65 | 1.032 | 60 | 50 | 22 | 3 | 22.8
1 (144).docx | binder_course | 4.3 | 100 | 100 | 89.5 | 69.4 | 58.5 | 41.9 | 26.7 | 10.8 | 8.2 | 4.7 | 4.68 | 13.9 | 66.2 | 2.42 | 1210 | 3.6 | 1.032 | 60 | 50 | 22 | 3 | 22.5
1 (145).docx | wearing_course | 4.85 | 100 | 100 | 100 | 94.5 | 77.3 | 46.9 | 31.1 | 14.1 | 9.8 | 5.3 | 4.12 | 14.3 | 71.1 | 2.411 | 1440 | 3.5 | 1.032 | 60 | 49 | 23 | 5.9 | 17.4
1 (146).docx | binder_course | 4.4 | 100 | 100 | 90 | 72.3 | 57.9 | 40.7 | 27.2 | 11.9 | 7.8 | 4.4 | 4.48 | 13.7 | 67.4 | 2.417 | 1275 | 3.7 | 1.032 | 60 | 50 | 23 | 5.9 | 14.3
1 (147).docx | binder_course | 4.3 | 100 | 100 | 90.3 | 71.9 | 59 | 42.6 | 28.1 | 11.4 | 7.5 | 4.9 | 4.71 | 13.6 | 65.3 | 2.417 | 1580 | 3.6 | 1.036 | 60 | 50 | 24 | 13 | 10.8
1 (148).docx | wearing_course | 4.8 | 100 | 100 | 100 | 92.5 | 79.1 | 47.4 | 31.4 | 15.8 | 10.2 | 5 | 4.05 | 14.3 | 71.8 | 2.414 | 1210 | 3.3 | 1.036 | 35 | 62 | 24 | 11.5 | 16
1 (149).docx | binder_course | 4.35 | 100 | 100 | 90.4 | 68.3 | 59.7 | 41.5 | 27.8 | 14 | 9 | 4.4 | 4.62 | 13.8 | 66.6 | 2.418 | 1190 | 3.5 | 1.034 | 55 | 50 | 24 | 11.5 | 16
1 (15).docx | wearing_course | 4.7 | 100 | 100 | 100 | 90.6 | 82 | 47.6 | 31.4 | 12.6 | 9 | 6.3 | 4.06 | 14.1 | 71.2 | 2.414 | 1300 | 3 | 1.034 | 55 | 49 | 25.5 | 1.41 | 13.7
1 (150).docx | ac_base_course | 4 | 100 | 90.1 | 79.3 | 65.9 | 57.4 | 38.5 | 25.7 | 13 | 8.4 | 4.1 | 5.03 | 13.4 | 62.6 | 2.42 | 1235 | 3.65 | 1.034 | 55 | 50 | 24 | 11.5 | 14
1 (151).docx | wearing_course | 4.8 | 100 | 100 | 100 | 93 | 79.5 | 47.7 | 28 | 13 | 8.2 | 5.6 | 4.03 | 14.3 | 71.8 | 2.443 | 1400 | 2.9 | 1.031 | 60 | 50 | 24 | 13 | 15
1 (152).docx | wearing_course | 4.8 | 100 | 100 | 100 | 93.4 | 76.1 | 48.2 | 31.7 | 13.9 | 8.3 | 4.6 | 4.15 | 14.4 | 71.1 | 2.408 | 1245 | 3.1 | 1.034 | 55 | 50 | 24 | 3.3 | 17.4
1 (153).docx | ac_base_course | 3.9 | 100 | 90 | 77.5 | 68.4 | 56.5 | 39.2 | 26.5 | 11.6 | 6.9 | 3.9 | 5.04 | 13.3 | 62.1 | 2.418 | 1250 | 3.25 | 1.034 | 55 | 50 | 24 | 3.3 | 16.3
1 (154).docx | binder_course | 4.3 | 100 | 100 | 90.4 | 72.9 | 58 | 42.8 | 29.3 | 12.9 | 7.7 | 4.3 | 4.72 | 13.8 | 65.7 | 2.414 | 1260 | 3.3 | 1.034 | 55 | 50 | 24 | 3.3 | 16.4
1 (155).docx | wearing_course | 4.8 | 100 | 100 | 100 | 94.7 | 74.6 | 47 | 33.1 | 16 | 9.4 | 5.8 | 4.02 | 14.2 | 71.7 | 2.41 | 1370 | 3.5 | 1.034 | 55 | 50 | 21 | 7 | 10.4
1 (156).docx | binder_course | 4.3 | 100 | 100 | 91.9 | 73.9 | 58.5 | 41.9 | 30.1 | 14.5 | 8.5 | 5.3 | 4.68 | 13.6 | 65.4 | 2.415 | 1400 | 3.8 | 1.034 | 55 | 50 | 21 | 7 | 10.4
1 (157).docx | ac_base_course | 3.9 | 100 | 92.4 | 80.4 | 67.9 | 54.3 | 38.8 | 27.9 | 13.4 | 7.9 | 4.9 | 4.99 | 13 | 61.6 | 2.417 | 1390 | 4.4 | 1.034 | 55 | 50 | 21 | 7 | 10.8
1 (158).docx | wearing_course | 4.9 | 100 | 100 | 100 | 92.4 | 83.7 | 44.5 | 33.1 | 15.5 | 9.4 | 5.8 | 4.08 | 14 | 70.9 | 2.402 | 1200 | 3.5 | 1.034 | 55 | 50 | 25 | 10 | 19.5
1 (159).docx | binder_course | 4.4 | 100 | 100 | 90.6 | 70.6 | 62.5 | 41.3 | 30.9 | 14.5 | 8.7 | 5.4 | 4.54 | 13.1 | 65.5 | 2.41 | 1230 | 3.6 | 1.034 | 55 | 50 | 25 | 10 | 20.1
1 (16).docx | ac_base_course | 3.9 | 100 | 87.7 | 82.7 | 65.4 | 60.1 | 37.7 | 24.6 | 10.8 | 8.1 | 5.1 | 5.02 | 13.2 | 62 | 2.419 | 1170 | 3.7 | 1.034 | 55 | 50 | 25 | 10 | 21
1 (160).docx | ac_base_course | 4 | 100 | 92.5 | 80 | 66.1 | 59.2 | 37.3 | 27.9 | 13.1 | 7.9 | 4.9 | 4.93 | 12.8 | 61.4 | 2.409 | 1250 | 3.75 | 1.034 | 55 | 50 | 25 | 10 | 20
1 (161).docx | wearing_course | 4.7 | 100 | 100 | 100 | 93.9 | 79.8 | 47.8 | 31.9 | 13.8 | 9.4 | 4.8 | 4.08 | 14.1 | 71.1 | 2.426 | 1360 | 3.5 | 1.034 | 55 | 50 | 26 | 9 | 22
1 (162).docx | binder_course | 4.2 | 100 | 100 | 90.7 | 71.3 | 62.4 | 42.6 | 28.6 | 12.3 | 8.5 | 4.3 | 4.66 | 13.5 | 65.5 | 2.432 | 1530 | 3.9 | 1.034 | 55 | 50 | 26 | 9 | 17.2
1 (163).docx | wearing_course | 4.8 | 100 | 100 | 100 | 92.9 | 83.7 | 44.5 | 33.1 | 15.5 | 9.4 | 5.8 | 3.97 | 14.4 | 72.4 | 2.416 | 1260 | 3.35 | 1.034 | 55 | 50 | 23 | 3.3 | 16
1 (164).docx | binder_course | 4.3 | 100 | 100 | 90.6 | 70.9 | 62.5 | 41.3 | 30.9 | 14.5 | 8.7 | 5.4 | 4.65 | 13.8 | 66.4 | 2.42 | 1350 | 3.4 | 1.034 | 55 | 50 | 23 | 3.3 | 16
1 (165).docx | binder_course | 4.3 | 100 | 100 | 94.4 | 71.2 | 56.3 | 41.6 | 27.3 | 12 | 8.5 | 4.8 | 4.44 | 13.8 | 67.8 | 2.421 | 1320 | 3.35 | 1.034 | 55 | 50 | 20.1 | 4 | 13.3
1 (166).docx | ac_base_course | 4 | 100 | 90.4 | 84.7 | 69.7 | 54.8 | 39 | 25.4 | 11.2 | 7.8 | 4.5 | 4.93 | 13.4 | 63.2 | 2.424 | 1375 | 3.85 | 1.034 | 55 | 50 | 20.1 | 4 | 13.4
1 (167).docx | wearing_course | 4.8 | 100 | 100 | 100 | 92.2 | 80.3 | 47.6 | 29.1 | 14.5 | 9.8 | 4.7 | 3.94 | 14.1 | 72.1 | 2.414 | 1210 | 3.3 | 1.034 | 58 | 50 | 24 | 5 | 20
1 (168).docx | ac_base_course | 4 | 100 | 90.4 | 77.7 | 65.5 | 57.5 | 38.8 | 26.8 | 12.5 | 7.9 | 4.3 | 4.93 | 13.2 | 62.6 | 2.421 | 1427 | 3.58 | 1.034 | 59 | 50 | 20 | 9 | 19
1 (169).docx | wearing_course | 4.8 | 100 | 100 | 100 | 94.9 | 83.7 | 47.9 | 32.5 | 14.8 | 9.4 | 5 | 4.04 | 14.2 | 71.5 | 2.41 | 1395 | 3.5 | 1.035 | 41 | 70 | 20 | 9 | 19
1 (17).docx | binder_course | 4.4 | 100 | 100 | 90.3 | 71.6 | 61.5 | 42.1 | 27.3 | 12.2 | 8.5 | 4.7 | 4.67 | 13.8 | 66.1 | 2.419 | 1425 | 3.5 | 1.034 | 58 | 50 | 22 | 5 | 20
1 (170).docx | binder_course | 4.4 | 100 | 100 | 93.4 | 68.5 | 58 | 43.7 | 30.9 | 14.7 | 9.3 | 5 | 4.47 | 13.7 | 67.4 | 2.416 | 1305 | 3.65 | 1.034 | 55 | 50 | 20 | 9 | 19
1 (171).docx | ac_base_course | 4 | 100 | 90.4 | 84.7 | 65.5 | 57.5 | 38.8 | 26.8 | 12.5 | 7.9 | 4.3 | 4.93 | 13.2 | 62.6 | 2.421 | 1427 | 3.58 | 1.034 | 59 | 50 | 20 | 9 | 19
1 (172).docx | wearing_course | 4.8 | 100 | 100 | 100 | 94.9 | 77.4 | 46.8 | 31.2 | 13.6 | 9.7 | 5.5 | 4.16 | 14.3 | 70.8 | 2.417 | 1340 | 3.35 | 1.032 | 35 | 65 | 21 | 4 | 17
1 (173).docx | wearing_course | 4.9 | 100 | 100 | 100 | 92.8 | 80.1 | 48.3 | 31.6 | 12.8 | 7.9 | 5.4 | 4.07 | 14.2 | 71.2 | 2.4 | 1520 | 3.4 | 1.032 | 42 | 60 | 24 | 6 | 19
1 (174).docx | wearing_course | 4.8 | 100 | 100 | 100 | 92.4 | 77 | 46.1 | 30 | 13.9 | 9.5 | 5.5 | 4.23 | 14.3 | 70.5 | 2.402 | 1875 | 3.3 | 1.033 | 32 | 68 | 25 | 7 | 18
1 (175).docx | ac_base_course | 4.2 | 100 | 90.7 | 79.4 | 64.2 | 54.8 | 38.9 | 27.6 | 12 | 6.9 | 4 | 4.91 | 13.3 | 63.1 | 2.407 | 1540 | 3.98 | 1.032 | 58 | 49 | 24 | 6 | 18
1 (176).docx | binder_course | 4.5 | 100 | 100 | 90.7 | 71.4 | 60.3 | 43.1 | 30.6 | 13.3 | 7.7 | 4.5 | 4.65 | 13.8 | 66.2 | 2.402 | 1510 | 3.65 | 1.032 | 59 | 49 | 24 | 6 | 19
1 (177).docx | wearing_course | 4.75 | 100 | 100 | 100 | 92.7 | 79 | 46.1 | 30.2 | 15.1 | 10.7 | 5.8 | 4.12 | 14.3 | 71.1 | 2.41 | 1535 | 3.24 | 1.033 | 32 | 68 | 23 | 4.1 | 14
1 (178).docx | binder_course | 4.25 | 100 | 100 | 91.5 | 69.1 | 62 | 41.4 | 27.4 | 12 | 7.8 | 4.9 | 4.64 | 13.7 | 66.2 | 2.412 | 1305 | 3.6 | 1.032 | 56 | 49 | 23 | 5 | 14
1 (179).docx | ac_base_course | 3.95 | 100 | 90.2 | 78.7 | 60.4 | 54 | 38 | 25.2 | 11.1 | 7.2 | 4.5 | 4.87 | 13.2 | 63 | 2.418 | 1410 | 3.6 | 1.032 | 56 | 49 | 23 | 5 | 13
1 (18).docx | ac_base_course | 3.9 | 100 | 88 | 80.5 | 64.5 | 56.3 | 38.6 | 25.9 | 11.2 | 7.7 | 3.9 | 4.98 | 13.2 | 62.2 | 2.433 | 1750 | 4.4 | 1.034 | 55 | 50 | 26 | 9 | 16.3
1 (180).docx | wearing_course | 4.7 | 100 | 100 | 100 | 94.9 | 77.7 | 47.7 | 32 | 14.3 | 9.4 | 5.4 | 4.02 | 14.2 | 71.7 | 2.416 | 1160 | 3 | 1.034 | 55 | 49 | 24 | 9 | 15
1 (181).docx | binder_course | 4.3 | 100 | 100 | 91 | 70.8 | 59.5 | 41.4 | 29.5 | 12 | 9.1 | 5.1 | 4.61 | 13.7 | 66.34 | 2.42 | 1430 | 3.4 | 1.032 | 54 | 50 | 24 | 6 | 14
1 (182).docx | binder_course | 4.25 | 100 | 100 | 91.1 | 70.6 | 57.5 | 42 | 29.2 | 13 | 8.6 | 4.9 | 4.64 | 13.8 | 66.5 | 2.419 | 1205 | 3.4 | 1.034 | 55 | 49 | 24 | 9 | 14
1 (183).docx | ac_base_course | 3.9 | 100 | 91.7 | 77.9 | 65.7 | 54.3 | 38.9 | 27 | 12.1 | 7.9 | 4.5 | 5.03 | 13.3 | 62.3 | 2.424 | 1240 | 3.6 | 1.034 | 55 | 49 | 24 | 9 | 14
1 (184).docx | wearing_course | 4.8 | 100 | 100 | 100 | 94.7 | 79.6 | 48.5 | 31.7 | 13.8 | 8 | 4.8 | 3.98 | 14.4 | 72.3 | 2.429 | 1510 | 3.5 | 1.034 | 55 | 50 | 27 | 14 | 13
1 (185).docx | binder_course | 4.2 | 100 | 100 | 89.2 | 71.5 | 61.5 | 42.9 | 28.3 | 12.3 | 7.2 | 4.3 | 4.79 | 13.8 | 65.3 | 2.43 | 1575 | 3.45 | 1.034 | 55 | 50 | 27 | 14 | 13
1 (186).docx | ac_base_course | 4 | 100 | 90.1 | 80.2 | 67.9 | 58.4 | 39.9 | 26.3 | 11.4 | 6.7 | 4 | 4.93 | 13.5 | 63.4 | 2.436 | 1570 | 3.9 | 1.034 | 55 | 50 | 27 | 14 | 13
1 (187).docx | wearing_course | 4.7 | 100 | 100 | 100 | 94.6 | 75.6 | 45.5 | 33 | 15.4 | 8.8 | 5.3 | 3.94 | 14.1 | 72 | 2.419 | 1165 | 2.95 | 1.034 | 55 | 50 | 25 | 13 | 18
1 (188).docx | binder_course | 4.3 | 100 | 100 | 90.2 | 70 | 57 | 41.8 | 30.8 | 14.4 | 8.2 | 4.9 | 4.53 | 13.8 | 67.2 | 2.42 | 1230 | 3.6 | 1.034 | 55 | 50 | 25 | 13 | 14
1 (189).docx | ac_base_course | 4 | 100 | 90.6 | 76.5 | 66.2 | 54.9 | 39.8 | 29.3 | 13.7 | 7.8 | 4.7 | 4.78 | 13.3 | 64 | 2.428 | 1275 | 3.75 | 1.034 | 55 | 50 | 25 | 13 | 14
1 (19).docx | wearing_course | 4.8 | 100 | 100 | 100 | 92.8 | 81.1 | 47.5 | 28.5 | 12.4 | 8.4 | 5.5 | 4.05 | 14 | 71.2 | 2.414 | 1300 | 3.8 | 1.039 | 34 | 59 | 21 | 2.5 | 11.3
1 (190).docx | binder_course | 4.3 | 100 | 100 | 92.6 | 70.3 | 60.1 | 41.2 | 27.3 | 10.4 | 7 | 4.7 | 4.51 | 13.8 | 67.3 | 2.421 | 1300 | 3.4 | 1.033 | 55 | 50 | 24 | 11 | 11
1 (191).docx | ac_base_course | 3.9 | 100 | 91.8 | 82.1 | 66.6 | 57.6 | 39.9 | 26.4 | 10.2 | 6.8 | 4.6 | 4.91 | 13.1 | 62.6 | 2.428 | 1340 | 3.6 | 1.033 | 55 | 50 | 24 | 11 | 11
1 (192).docx | wearing_course | 4.8 | 100 | 100 | 100 | 93.9 | 78.9 | 47.5 | 31.7 | 13.2 | 8.5 | 5.6 | 4.01 | 14.2 | 71.7 | 2.407 | 1350 | 3.4 | 1.03 | 46 | 61 | 21 | 10 | 15
1 (193).docx | wearing_course | 4.75 | 100 | 100 | 100 | 91.7 | 79.7 | 47.3 | 31.6 | 15.3 | 10.6 | 5.9 | 3.97 | 14.2 | 72 | 2.418 | 1320 | 3.4 | 1.034 | 55 | 50 | 24 | 6 | 15
1 (194).docx | ac_base_course | 3.9 | 100 | 90.9 | 81.1 | 66.2 | 58.6 | 38.5 | 26.1 | 12.8 | 8.8 | 5 | 4.95 | 13.1 | 62.3 | 2.425 | 1370 | 3.7 | 1.034 | 55 | 50 | 24 | 6 | 15
1 (195).docx | binder_course | 4.2 | 100 | 100 | 90.1 | 71.7 | 63 | 41.6 | 28.1 | 13.7 | 9.5 | 5.3 | 4.76 | 13.7 | 65.2 | 2.419 | 1330 | 3.65 | 1.034 | 55 | 50 | 24 | 6 | 15
1 (197).docx | binder_course | 4.3 | 100 | 100 | 90.8 | 69.6 | 59.7 | 43 | 30.1 | 11.6 | 6.9 | 4.7 | 4.61 | 13.8 | 66.7 | 2.419 | 1330 | 3.3 | 1.032 | 57 | 49 | 25 | 13 | 17
1 (198).docx | ac_base_course | 4 | 100 | 90.2 | 82.1 | 69.2 | 59 | 40.2 | 27.9 | 10.6 | 6.4 | 4.3 | 4.99 | 13.5 | 63 | 2.42 | 1375 | 3.55 | 1.032 | 57 | 49 | 25 | 13 | 16
1 (199).docx | wearing_course | 4.8 | 100 | 100 | 100 | 90.3 | 77.2 | 48.3 | 29.7 | 12.6 | 8.3 | 5.4 | 4.01 | 14.1 | 71.6 | 2.415 | 1500 | 3.2 | 1.033 | 47 | 62 | 26 | 14 | 17
1 (2).docx | ac_base_course | 4 | 100 | 89.7 | 79.8 | 66 | 57.5 | 40.5 | 26.8 | 11 | 7.6 | 4.9 | 4.76 | 13.1 | 63.6 | 2.421 | 1350 | 3.6 | 1.03 | 57 | 50 | 21 | 5 | 14.3
1 (20).docx | wearing_course | 4.6 | 100 | 100 | 100 | 93.4 | 77.8 | 47.5 | 27 | 13.5 | 9.9 | 6.3 | 4.03 | 13.8 | 70.9 | 2.422 | 1400 | 3.6 | 1.032 | 60 | 49 | 24 | 3 | 18.3
1 (200).docx | ac_base_course | 4.1 | 100 | 90.7 | 78.8 | 63.8 | 56.1 | 40 | 25.7 | 11.5 | 7.1 | 4.2 | 4.73 | 13.2 | 64.1 | 2.421 | 1600 | 3.75 | 1.035 | 52 | 51 | 26 | 9.1 | 17
1 (201).docx | wearing_course | 4.8 | 100 | 100 | 100 | 93.2 | 78.8 | 47.8 | 30 | 12.8 | 8.9 | 6.1 | 4.05 | 14.1 | 71.2 | 2.398 | 1500 | 3.1 | 1.03 | 43 | 73 | 24 | 2 | 18
1 (202).docx | ac_base_course | 3.9 | 100 | 89.1 | 83 | 68.5 | 59.3 | 41.5 | 26 | 10.2 | 6.4 | 4.1 | 4.89 | 12.9 | 62.1 | 2.425 | 1400 | 3.4 | 1.031 | 54 | 50 | 26 | 14 | 20
1 (203).docx | binder_course | 4.3 | 100 | 100 | 91.2 | 70 | 60.6 | 43.3 | 27.3 | 10.7 | 6.8 | 4.3 | 4.49 | 13.4 | 66.4 | 2.422 | 1330 | 3.4 | 1.031 | 54 | 50 | 26 | 14 | 19
1 (21).docx | binder_course | 4.5 | 100 | 100 | 90 | 70.3 | 58.4 | 42.9 | 32.2 | 14.7 | 7.8 | 4.8 | 4.62 | 14.2 | 67.4 | 2.41 | 1250 | 3.65 | 1.035 | 60 | 50 | 27 | 4 | 18
1 (22).docx | ac_base_course | 3.9 | 100 | 90.4 | 80.2 | 63.6 | 53.1 | 37.5 | 24.1 | 9.8 | 6.6 | 4.1 | 4.96 | 12.8 | 61.3 | 2.412 | 1215 | 3 | 1.032 | 61 | 49 | 27 | 5.2 | 24
1 (23).docx | wearing_course | 4.85 | 100 | 100 | 100 | 92.4 | 81.1 | 45.7 | 31.3 | 12.3 | 8.4 | 5.7 | 4.04 | 14.2 | 71.6 | 2.414 | 1240 | 3.5 | 1.036 | 55 | 50 | 24 | 4 | 20.9
1 (24).docx | binder_course | 4.2 | 100 | 100 | 91.3 | 71.8 | 58.9 | 43.2 | 27.4 | 10.4 | 6.8 | 4.7 | 4.74 | 13.8 | 65.8 | 2.411 | 1230 | 3.5 | 1.032 | 57 | 50 | 23 | 11.5 | 18
1 (25).docx | wearing_course | 4.8 | 100 | 100 | 100 | 92.4 | 79.7 | 46.5 | 29.7 | 12.8 | 8.6 | 5.3 | 4.05 | 14.2 | 71.5 | 2.413 | 1240 | 3.75 | 1.033 | 57 | 50 | 20 | 3.5 | 18
1 (26).docx | ac_base_course | 4.1 | 100 | 91.2 | 83.5 | 64.1 | 57.1 | 39 | 24.6 | 10.5 | 7.1 | 4.7 | 4.81 | 13.2 | 63.4 | 2.412 | 1225 | 4.25 | 1.034 | 54 | 50 | 22 | 5 | 18
1 (27).docx | ac_base_course | 3.85 | 100 | 91 | 85.6 | 67.9 | 59.5 | 40.3 | 26.3 | 12.1 | 6.4 | 4.4 | 4.91 | 13.3 | 62.9 | 2.423 | 1400 | 3.9 | 1.032 | 61 | 50 | 25 | 12 | 12
1 (28).docx | binder_course | 4.2 | 100 | 100 | 90.4 | 70.2 | 61.4 | 41.5 | 27 | 12.5 | 6.6 | 4.5 | 4.64 | 13.6 | 65.8 | 2.422 | 1370 | 3.6 | 1.032 | 61 | 50 | 25 | 12 | 12
1 (29).docx | ac_base_course | 4 | 100 | 90 | 76.5 | 62.8 | 56 | 39.7 | 25.1 | 9.4 | 5.7 | 3.8 | 5.02 | 13.5 | 62.8 | 2.418 | 1275 | 3.74 | 1.037 | 58 | 50 | 23 | 8 | 23
1 (3).docx | binder_course | 4.3 | 100 | 100 | 91.6 | 71 | 61.5 | 43.6 | 29 | 11.8 | 8.2 | 5.3 | 4.57 | 13.5 | 66.1 | 2.415 | 1355 | 3.2 | 1.03 | 57 | 50 | 21 | 5 | 14.5
1 (30).docx | binder_course | 4.3 | 100 | 100 | 90.1 | 68.5 | 59.2 | 43.5 | 27.8 | 10.4 | 6.4 | 4.2 | 4.87 | 14 | 65.1 | 2.412 | 1215 | 3.68 | 1.037 | 58 | 50 | 23 | 8 | 23
1 (31).docx | wearing_course | 4.8 | 100 | 100 | 100 | 91 | 81.4 | 46.9 | 28.4 | 12.1 | 9 | 5 | 4.01 | 14.3 | 72 | 2.411 | 1300 | 3.8 | 1.036 | 62 | 49 | 23 | 3.3 | 16
1 (32).docx | binder_course | 4.4 | 100 | 100 | 92.5 | 66.3 | 59.4 | 41.8 | 27 | 10.6 | 7.3 | 4.7 | 4.89 | 13.8 | 64.7 | 2.4 | 1225 | 3.75 | 1.034 | 54 | 50 | 22 | 5 | 18
1 (33).docx | wearing_course | 4.85 | 100 | 100 | 100 | 93.4 | 78.3 | 46.2 | 32.3 | 13.2 | 8.7 | 5.6 | 4.05 | 14.2 | 71.4 | 2.405 | 1270 | 3.5 | 1.03 | 64 | 49 | 24.6 | 5.9 | 10
1 (34).docx | wearing_course | 4.8 | 100 | 100 | 100 | 91.3 | 82.4 | 46.4 | 31.4 | 13 | 8.4 | 5.5 | 4.12 | 14.2 | 71.1 | 2.411 | 1225 | 3.52 | 1.037 | 58 | 50 | 23 | 8 | 17
1 (35).docx | ac_base_course | 4 | 100 | 90.3 | 84.5 | 64.5 | 55.9 | 43.4 | 25.8 | 10.9 | 7.2 | 4.8 | 4.87 | 13.3 | 63.4 | 2.415 | 1220 | 3.6 | 1.034 | 54 | 50 | 26 | 11.5 | 20
1 (36).docx | binder_course | 4.35 | 100 | 100 | 92.4 | 72.5 | 59.1 | 41.5 | 29 | 11.1 | 6.4 | 4.7 | 4.63 | 13.6 | 65.9 | 2.419 | 1295 | 3.65 | 1.034 | 58 | 50 | 23 | 3 | 16
1 (37).docx | wearing_course | 4.95 | 100 | 100 | 100 | 93.2 | 78.5 | 48 | 30 | 11.7 | 7.4 | 4.9 | 4.11 | 14.1 | 70.9 | 2.41 | 1240 | 3.9 | 1.034 | 58 | 50 | 23 | 3 | 16
1 (38).docx | wearing_course | 4.8 | 100 | 100 | 100 | 91.3 | 80.8 | 47 | 32 | 14.1 | 9.1 | 5.6 | 4.1 | 14.2 | 71.1 | 2.411 | 1275 | 3.7 | 1.035 | 52 | 50 | 21 | 6.9 | 19
1 (39).docx | binder_course | 4.3 | 100 | 100 | 92.7 | 70.1 | 60.2 | 41.6 | 31.3 | 11.8 | 8 | 5.2 | 4.65 | 13.7 | 66 | 2.416 | 1148 | 3.57 | 1.035 | 52 | 50 | 21 | 6.9 | 23
1 (4).docx | wearing_course | 4.85 | 100 | 100 | 100 | 92.4 | 78.9 | 47.7 | 29.7 | 12.5 | 8.6 | 5.5 | 4.06 | 14.4 | 71.8 | 2.408 | 1660 | 3 | 1.03 | 38 | 78 | 26 | 12 | 16
1 (40).docx | binder_course | 4.3 | 100 | 100 | 90.6 | 71.3 | 60.7 | 45.6 | 30.8 | 9.5 | 6.2 | 4.3 | 4.75 | 13.9 | 65.8 | 2.41 | 1180 | 3.75 | 1.03 | 58 | 50 | 22 | 3.5 | 19
1 (41).docx | ac_base_course | 4 | 100 | 93.9 | 82 | 66.6 | 59.5 | 41.6 | 26.9 | 8.3 | 5.4 | 3.8 | 4.95 | 13.5 | 63.3 | 2.415 | 1160 | 3.2 | 1.03 | 58 | 50 | 22 | 3.5 | 17.7
1 (42).docx | wearing_course | 4.8 | 100 | 100 | 100 | 90.4 | 81.3 | 47.1 | 31.6 | 12.5 | 7.6 | 4.4 | 4.04 | 14.1 | 71.4 | 2.402 | 1175 | 3 | 1.03 | 65 | 50 | 24 | 4.8 | 16.4
1 (43).docx | ac_base_course | 3.95 | 100 | 90.2 | 80.7 | 64.1 | 56.8 | 41.5 | 26.9 | 9.5 | 6 | 4 | 5.02 | 13.3 | 62.2 | 2.409 | 1215 | 2.98 | 1.03 | 65 | 50 | 24 | 4.8 | 17.4
1 (44).docx | binder_course | 4.4 | 100 | 100 | 90 | 68.1 | 59.9 | 44.5 | 29 | 10.3 | 6.5 | 4.3 | 4.71 | 14.1 | 66.6 | 2.41 | 1285 | 3.65 | 1.03 | 65 | 50 | 24 | 4.8 | 17.4
1 (45).docx | wearing_course | 4.7 | 100 | 100 | 100 | 92.5 | 77.7 | 47.4 | 31.6 | 12.3 | 7.9 | 4.8 | 4.18 | 14.1 | 70.3 | 2.409 | 1165 | 3.5 | 1.033 | 59 | 50 | 22 | 10 | 18.4
1 (46).docx | ac_base_course | 3.95 | 100 | 90.4 | 82.3 | 67.7 | 58 | 40.2 | 24.9 | 9.1 | 5.7 | 3.9 | 4.84 | 13.3 | 63.8 | 2.425 | 1370 | 3.6 | 1.03 | 60 | 50 | 25 | 10.2 | 13.6
1 (47).docx | ac_base_course | 4.3 | 100 | 100 | 90.6 | 70.6 | 58.6 | 44.3 | 28.2 | 10.4 | 6.4 | 4.4 | 4.68 | 13.9 | 66.4 | 2.417 | 1385 | 3.85 | 1.03 | 60 | 50 | 24 | 10.2 | 17.4
1 (48).docx | wearing_course | 4.75 | 100 | 100 | 100 | 93 | 78.7 | 47.3 | 30.3 | 12.5 | 8.1 | 5.3 | 4.17 | 14.1 | 70.5 | 2.408 | 1155 | 3.35 | 1.036 | 58 | 50 | 23 | 11.5 | 17.5
1 (49).docx | ac_base_course | 3.9 | 100 | 90.4 | 78.2 | 61.6 | 54.7 | 41.8 | 28.5 | 11 | 7 | 4.1 | 5.02 | 13.3 | 62.3 | 2.426 | 1245 | 3.4 | 1.039 | 55 | 50 | 22 | 3.1 | 15.1
1 (5).docx | binder_course | 4.35 | 100 | 100 | 90.2 | 72.3 | 60.1 | 42.1 | 27.7 | 11.8 | 8.2 | 4.8 | 4.59 | 13.8 | 66.7 | 2.415 | 1325 | 3.55 | 1.028 | 53 | 50 | 26 | 12 | 18
1 (50).docx | ac_base_course | 4.1 | 100 | 90.2 | 82.6 | 67.6 | 57.3 | 40.3 | 25 | 10.4 | 6.8 | 4.8 | 4.77 | 13.5 | 64.7 | 2.428 | 1260 | 3.8 | 1.039 | 55 | 50 | 23 | 5.3 | 13
1 (51).docx | ac_base_course | 4.25 | 100 | 100 | 91.5 | 69.8 | 60.6 | 44.3 | 25 | 11.2 | 6.9 | 4.8 | 4.68 | 13.7 | 65.8 | 2.412 | 1280 | 3.5 | 1.037 | 62 | 50 | 23 | 5.3 | 13.2
1 (52).docx | binder_course | 4.3 | 100 | 100 | 90.5 | 69.3 | 57.5 | 43.4 | 30.6 | 12.1 | 7.9 | 4.7 | 4.82 | 14 | 65.5 | 2.422 | 1140 | 3.5 | 1.037 | 55 | 50 | 22 | 3.1 | 15.1
1 (53).docx | binder_course | 4.45 | 100 | 100 | 91.1 | 70.2 | 60.8 | 41.3 | 24.9 | 10.5 | 6.8 | 4.8 | 4.54 | 14 | 67.6 | 2.422 | 1300 | 3.55 | 1.039 | 55 | 50 | 23 | 5.3 | 13
1 (54).docx | wearing_course | 4.8 | 100 | 100 | 100 | 91.5 | 82.4 | 48.2 | 29.4 | 12.9 | 8.8 | 5.3 | 4 | 14.2 | 71.9 | 2.42 | 1365 | 3.4 | 1.02 | 61 | 50 | 23 | 7 | 18
1 (55).docx | ac_base_course | 4 | 100 | 91.7 | 83.2 | 69 | 59.2 | 38.3 | 23 | 10.2 | 7.4 | 4.2 | 5.1 | 13.6 | 62.5 | 2.428 | 1220 | 3.77 | 1.026 | 61 | 50 | 23 | 7 | 17
1 (56).docx | binder_course | 4.4 | 100 | 100 | 90.7 | 70.1 | 58 | 42.5 | 26.2 | 11.7 | 8.4 | 4.8 | 4.69 | 14.1 | 66.6 | 2.43 | 1290 | 3.65 | 1.029 | 61 | 50 | 23 | 7 | 17
1 (57).docx | ac_base_course | 4.3 | 100 | 100 | 90.3 | 71.1 | 58.1 | 42.9 | 31.1 | 11.2 | 7.3 | 4.6 | 4.82 | 13.9 | 65.3 | 2.41 | 1190 | 3.65 | 1.037 | 58 | 51 | 22 | 10.2 | 19.1
1 (58).docx | ac_base_course | 4 | 100 | 90.3 | 83.4 | 70.9 | 54.8 | 40.3 | 29.4 | 10.6 | 6.9 | 4.4 | 4.88 | 13.2 | 63.2 | 2.416 | 1225 | 3.65 | 1.039 | 55 | 50 | 22 | 5.3 | 19.1
1 (59).docx | wearing_course | 4.8 | 100 | 100 | 100 | 91.1 | 77.8 | 47 | 30.3 | 13 | 9.1 | 5.3 | 3.97 | 14.2 | 72 | 2.406 | 1200 | 2.95 | 1.026 | 54 | 50 | 23 | 1 | 18.5
1 (6).docx | wearing_course | 4.8 | 100 | 100 | 100 | 94 | 79.8 | 46.7 | 30.4 | 14.6 | 9.8 | 5 | 4 | 14.6 | 72.4 | 2.521 | 1610 | 3.1 | 1.032 | 38 | 75 | 22 | 8 | 15
1 (60).docx | binder_course | 4.2 | 100 | 100 | 90.6 | 69.7 | 61.9 | 45.7 | 26.1 | 9.7 | 6.7 | 4.6 | 4.78 | 13.7 | 65.2 | 2.412 | 1265 | 3.3 | 1.032 | 57 | 50 | 22 | 5.2 | 20
1 (61).docx | ac_base_course | 3.9 | 100 | 89.9 | 82.6 | 67.8 | 57.8 | 41.4 | 23.1 | 10.4 | 6.4 | 4.4 | 4.87 | 13.1 | 63 | 2.419 | 1235 | 3.5 | 1.037 | 62 | 50 | 23 | 5.3 | 13.2
1 (62).docx | wearing_course | 4.75 | 100 | 100 | 100 | 91.6 | 83 | 47.1 | 29.2 | 12.1 | 7.8 | 5.3 | 4.08 | 14.1 | 71.2 | 2.413 | 1280 | 3.3 | 1.037 | 55 | 50 | 25 | 8 | 18.9
1 (63).docx | ac_base_course | 4.15 | 100 | 89 | 83 | 67.3 | 59 | 41.1 | 24 | 9.7 | 7.7 | 4.6 | 4.85 | 13.6 | 64.5 | 2.41 | 1260 | 4.1 | 1.035 | 61 | 50 | 23 | 1 | 18.7
1 (64).docx | wearing_course | 4.75 | 100 | 100 | 100 | 92.7 | 79.1 | 46 | 32.6 | 11.8 | 7.6 | 5.7 | 4.12 | 14.3 | 71.1 | 2.417 | 1190 | 3.55 | 1.035 | 59 | 50 | 24 | 6.07 | 16.5
1 (65).docx | binder_course | 4.45 | 100 | 100 | 92.4 | 70.9 | 63.7 | 45.5 | 28.6 | 10.8 | 7.4 | 4.4 | 4.87 | 14.1 | 65.5 | 2.408 | 1245 | 3.45 | 1.033 | 61 | 50 | 25 | 9.2 | 16.7
1 (66).docx | ac_base_course | 4.15 | 100 | 89.5 | 82.1 | 66.8 | 59.4 | 42.9 | 25.3 | 9.5 | 6.5 | 4.4 | 5.26 | 13.9 | 62.2 | 2.41 | 1410 | 3.85 | 1.033 | 61 | 50 | 25 | 9.2 | 22.2
1 (67).docx | ac_base_course | 4.1 | 100 | 86.4 | 75.4 | 62.8 | 55.9 | 44.5 | 27.3 | 10.3 | 7.3 | 5.4 | 5.48 | 14 | 61 | 2.404 | 1350 | 3.5 | 1.032 | 59 | 50 | 24.1 | 6.4 | 19.4
1 (68).docx | binder_course | 4.15 | 100 | 100 | 89.8 | 68.5 | 58.2 | 41.7 | 29 | 11.3 | 6.8 | 4.7 | 4.6 | 13.5 | 66 | 2.423 | 1310 | 3.29 | 1.031 | 58 | 50 | 25.7 | 2.8 | 15
1 (69).docx | wearing_course | 4.8 | 100 | 100 | 100 | 90.6 | 80.1 | 47.3 | 30.9 | 13.1 | 9 | 5.3 | 4.38 | 14.3 | 69.4 | 2.395 | 1190 | 2.75 | 1.031 | 60 | 51 | 23.7 | 5.95 | 12
1 (7).docx | binder_course | 4.4 | 100 | 100 | 90.2 | 71.8 | 60.8 | 42.7 | 28.2 | 13.6 | 9.1 | 4.6 | 4.62 | 14.2 | 67.4 | 2.525 | 1310 | 3.65 | 1.031 | 54 | 50 | 22 | 8 | 13
1 (70).docx | wearing_course | 4.7 | 100 | 100 | 100 | 91 | 77.4 | 47.4 | 27.1 | 11 | 7.5 | 6.1 | 3.85 | 14.1 | 72.7 | 2.428 | 1210 | 2.95 | 1.031 | 60 | 50 | 25.7 | 2.8 | 15
1 (71).docx | binder_course | 4.4 | 100 | 100 | 90.1 | 68.5 | 58.9 | 43.8 | 29.4 | 10.6 | 7.7 | 4.6 | 4.83 | 13.8 | 65.1 | 2.4 | 1205 | 2.95 | 1.031 | 60 | 51 | 26 | 5.95 | 12
1 (72).docx | ac_base_course | 3.8 | 100 | 85.1 | 76.2 | 64.2 | 56.8 | 43.6 | 25.6 | 10.6 | 5.5 | 3.9 | 4.47 | 12.7 | 65 | 2.432 | 1330 | 3.4 | 1.031 | 60 | 50 | 25.7 | 2.8 | 15
1 (73).docx | wearing_course | 4.8 | 100 | 100 | 100 | 89 | 81 | 47 | 32 | 12 | 8 | 5 | 3.94 | 14.3 | 72.5 | 2.416 | 1350 | 3.53 | 1.031 | 56 | 51 | 23.2 | 3.5 | 13
1 (75).docx | binder_course | 4.15 | 100 | 100 | 90 | 68 | 59 | 42 | 32 | 12 | 7 | 4 | 4.67 | 13.5 | 65.5 | 2.418 | 1260 | 3.1 | 1.031 | 60 | 50 | 25.7 | 2.8 | 15
1 (76).docx | wearing_course | 4.85 | 100 | 100 | 100 | 91.5 | 75.8 | 47.4 | 30.3 | 12.3 | 7.7 | 4.7 | 3.89 | 14.1 | 72.4 | 2.414 | 1140 | 2.9 | 1.034 | 59 | 51 | 21.7 | 10 | 17
1 (78).docx | binder_course | 4.25 | 100 | 100 | 90 | 72 | 58 | 42 | 30 | 11 | 7 | 5 | 4.48 | 13.6 | 67 | 2.408 | 1230 | 2.65 | 1.031 | 56 | 51 | 21.7 | 10 | 17
1 (79).docx | wearing_course | 4.65 | 100 | 100 | 100 | 89 | 81 | 46 | 32 | 12 | 8 | 4 | 3.91 | 14.1 | 72.2 | 2.429 | 1425 | 3.33 | 1.031 | 56 | 51 | 25.7 | 2.8 | 15
1 (8).docx | ac_base_course | 4.1 | 100 | 90.4 | 78.6 | 61.3 | 53.5 | 39.6 | 26.3 | 12.7 | 8.5 | 4.3 | 4.88 | 13.7 | 64.5 | 2.534 | 1430 | 3.8 | 1.031 | 54 | 50 | 22 | 8 | 13
1 (80).docx | binder_course | 4.2 | 100 | 100 | 90 | 68 | 59 | 42 | 32 | 12 | 7 | 4 | 4.56 | 13.4 | 65.9 | 2.413 | 1020 | 2.8 | 1.031 | 56 | 51 | 25.7 | 2.8 | 15
1 (81).docx | ac_base_course | 3.9 | 100 | 88 | 76 | 65 | 60 | 43 | 33 | 13 | 8 | 5 | 4.23 | 12.7 | 66.8 | 2.434 | 1310 | 4.2 | 1.031 | 56 | 51 | 25.7 | 2.8 | 15
1 (82).docx | ac_base_course | 3.9 | 100 | 87.4 | 75.4 | 61.4 | 55.5 | 44.1 | 28 | 9.2 | 5.8 | 3.7 | 5.25 | 13.8 | 58.7 | 2.405 | 1125 | 3.4 | 1.031 | 60 | 50 | 23.7 | 5.95 | 12
1 (83).docx | binder_course | 4.2 | 100 | 100 | 90.4 | 69.5 | 61.8 | 45.6 | 31.6 | 12.1 | 6.9 | 5 | 4.82 | 13.9 | 65.2 | 2.418 | 1380 | 2.9 | 1.032 | 63 | 50 | 24.8 | 6.9 | 10.5
1 (84).docx | wearing_course | 4.7 | 100 | 100 | 100 | 90.4 | 80.3 | 47.5 | 32 | 13.4 | 8.1 | 5.9 | 3.97 | 14.04 | 71.7 | 2.422 | 1315 | 3.25 | 1.032 | 58 | 50 | 24.8 | 6.9 | 10.5
1 (85).docx | wearing_course | 4.7 | 100 | 100 | 100 | 89.5 | 79 | 47.7 | 31.2 | 12.2 | 7.5 | 5.2 | 3.97 | 14.02 | 71.7 | 2.424 | 1280 | 2.95 | 1.031 | 62 | 50 | 25.7 | 2.8 | 15
1 (86).docx | ac_base_course | 4 | 100 | 89 | 79 | 67 | 58 | 45 | 27 | 10 | 6 | 4 | 5.22 | 13.7 | 61.9 | 2.407 | 1160 | 3.5 | 1.032 | 62 | 50 | 22.5 | 11.2 | 18.5
1 (87).docx | binder_course | 4.35 | 100 | 100 | 90 | 72 | 61 | 45 | 28 | 10 | 6 | 4 | 4.9 | 14.1 | 65.2 | 2.403 | 1170 | 3 | 1.032 | 61 | 50 | 22.5 | 11.5 | 18.5
1 (88).docx | ac_base_course | 3.8 | 100 | 88.1 | 79.7 | 67.1 | 59.5 | 41.3 | 28.4 | 11.1 | 6.7 | 4.6 | 5.1 | 13.3 | 61.6 | 2.422 | 1500 | 3.02 | 1.031 | 58 | 50 | 25.7 | 2.8 | 15
1 (89).docx | ac_base_course | 4 | 100 | 88.4 | 79.4 | 64.4 | 56.1 | 41.4 | 25.5 | 9.5 | 5.8 | 4.4 | 5.11 | 13.6 | 62.4 | 2.411 | 1260 | 4 | 1.032 | 59 | 50 | 23.6 | 6 | 15.7
1 (9).docx | wearing_course | 4.85 | 100 | 100 | 100 | 93.1 | 77.7 | 47.5 | 30.9 | 13.8 | 9.1 | 5.3 | 4.1 | 14.4 | 71.6 | 2.407 | 1720 | 3.2 | 1.032 | 45 | 64 | 26 | 7 | 17
1 (90).docx | binder_course | 4.3 | 100 | 100 | 91.7 | 72.4 | 59.6 | 41.8 | 29.6 | 12.6 | 6.8 | 4.4 | 4.76 | 13.9 | 65.8 | 2.412 | 1350 | 3.25 | 1.03 | 61 | 50 | 23.6 | 6 | 15.7
1 (91).docx | wearing_course | 4.85 | 100 | 100 | 100 | 92.9 | 79.9 | 47.7 | 28.1 | 13.3 | 8.7 | 6.4 | 4.07 | 14.4 | 71.7 | 2.427 | 1250 | 3.2 | 1.034 | 63 | 51 | 21 | 5 | 24
1 (92).docx | binder_course | 4.35 | 100 | 100 | 91.8 | 70.8 | 62 | 45.8 | 27.5 | 13.1 | 8.6 | 6.3 | 4.59 | 13.7 | 66.4 | 2.422 | 1370 | 3.5 | 1.033 | 62 | 51 | 21 | 5 | 24
1 (93).docx | ac_base_course | 4 | 100 | 90 | 80.7 | 64.2 | 54.8 | 39.9 | 23.3 | 10.3 | 6.2 | 4.2 | 5.12 | 13.4 | 61.8 | 2.42 | 1245 | 3.4 | 1.033 | 62 | 51 | 21 | 5 | 24
1 (94).docx | wearing_course | 4.75 | 100 | 100 | 100 | 90.8 | 82.1 | 47.2 | 32.6 | 12.2 | 8.3 | 5.7 | 4 | 14.1 | 71.7 | 2.412 | 1245 | 3.05 | 1.03 | 61 | 51 | 23.2 | 3.5 | 14.2
1 (95).docx | wearing_course | 4.8 | 100 | 100 | 100 | 88.7 | 81.5 | 47.5 | 33.2 | 13.9 | 8.6 | 5.3 | 3.93 | 14.2 | 72.3 | 2.416 | 1380 | 3.25 | 1.031 | 60 | 51 | 23.7 | 3.33 | 15
1 (96).docx | binder_course | 4.3 | 100 | 100 | 89.7 | 69.4 | 58.3 | 40.9 | 29.2 | 12.5 | 8.4 | 4.2 | 4.42 | 13.1 | 67 | 2.418 | 1370 | 3.5 | 1.031 | 58 | 50 | 23.7 | 3.33 | 15
1 (97).docx | ac_base_course | 4 | 100 | 91.5 | 78 | 64.9 | 57.2 | 40.8 | 29.2 | 12.5 | 8.4 | 4.2 | 4.67 | 13.1 | 64.2 | 2.418 | 1380 | 3.75 | 1.031 | 58 | 50 | 23.7 | 3.33 | 15
1 (98).docx | binder_course | 4.5 | 100 | 100 | 90.7 | 69.9 | 58.1 | 43.2 | 26.5 | 10 | 7.1 | 5.2 | 4.68 | 14.1 | 66.8 | 2.413 | 1300 | 3.28 | 1.032 | 59 | 50 | 24.1 | 6.4 | 19.4
1 (99).docx | wearing_course | 4.85 | 100 | 100 | 100 | 91 | 77.3 | 46.7 | 29.8 | 11.8 | 7.9 | 5.5 | 4.03 | 14.2 | 71.7 | 2.418 | 1190 | 3.5 | 1.034 | 58 | 50 | 24 | 5.3 | 18.4
1 (205).docx | binder_course | 4.3 | 100 | 100 | 91.6 | 70.9 | 61.4 | 43.4 | 28.7 | 11.4 | 7.8 | 4.9 | 4.57 | 13.5 | 66.1 | 2.415 | 1355 | 3.2 | 1.03 | 57 | 50 | 25 | 6 | 20
1 (206).docx | ac_base_course | 4 | 100 | 89.7 | 79.8 | 65.6 | 57.1 | 39.9 | 26.1 | 10 | 6.6 | 4 | 4.76 | 13.1 | 63.6 | 2.421 | 1350 | 3.6 | 1.03 | 57 | 50 | 25 | 7 | 21
1 (207).docx | ac_base_course | 4.1 | 100 | 90.2 | 81.4 | 67.7 | 55.6 | 39.9 | 27.3 | 10.6 | 6.5 | 3.8 | 4.93 | 13.2 | 62.8 | 2.404 | 1360 | 3.7 | 1.03 | 57 | 50 | 22 | 6 | 19
1 (208).docx | wearing_course | 4.7 | 100 | 100 | 100 | 92.6 | 77.1 | 47.3 | 31.8 | 13.5 | 8.6 | 5.4 | 4.1 | 14.1 | 70.9 | 2.421 | 1510 | 3 | 1.032 | 48 | 61 | 21 | 8 | 20
1 (209).docx | wearing_course | 4.8 | 100 | 100 | 100 | 90.5 | 85.6 | 47.6 | 30.3 | 13.1 | 8.7 | 5 | 4.03 | 14.3 | 71.7 | 2.411 | 1650 | 3.2 | 1.034 | 40 | 60 | 23 | 3.2 | 19

## Metadata
file_name | design_date | design_year | quarry_id | project_id | binder_source_id | binder_batch_id | laboratory_id | notes
1 (1).docx | 2014-01-02 |  | Yiğit Beton |  | Aliağa
1 (10).docx | 2026-01-07 |  | Belen |  | PMB
1 (100).docx | 2013-05-16 |  | Kadıahmetoğulları |  | Aliağa
1 (101).docx | 2013-05-16 |  | Kadıahmetoğulları |  | Aliağa
1 (102).docx | 2012-04-12 |  | Taşkapı |  | Aliağa
1 (103).docx | 2013-12-10 |  | Tekkeköy |  | Aliağa
1 (104).docx | 2013-12-17 |  | Tekkeköy |  | Aliağa
1 (105).docx | 2016-05-31 |  | Pamukalan |  | Aliağa
1 (106).docx | 2017-03-29 |  | Barla |  | Aliağa
1 (107).docx | 2017-05-11 |  | Arena |  | Aliağa
1 (108).docx | 2017-05-08 |  | Beydiğin |  | Aliağa
1 (109).docx | 2017-05-29 |  | Arena |  | Aliağa
1 (11).docx | 2026-01-07 |  | Belen |  | Aliağa
1 (110).docx | 2017-05-11 |  | Arena |  | Aliağa
1 (111).docx | 2017-06-19 |  | Elikesik |  | Aliağa
1 (112).docx | 2017-06-19 |  | Elikesik |  | Aliağa
1 (113).docx | 2017-06-12 |  | Pamukalan |  | Aliağa
1 (114).docx | 2017-11-30 |  | Çubukbeli |  | Aliağa
1 (115).docx | 2017-05-08 |  | Çubukbeli |  | Aliağa
1 (116).docx | 2017-05-08 |  | Çubukbeli |  | Aliağa
1 (117).docx | 2017-09-18 |  | Albayrak |  | Aliağa
1 (118).docx | 2017-09-28 |  | Kayalar |  | Aliağa
1 (119).docx | 2017-09-29 |  | Kayalar |  | Aliağa
1 (12).docx | 2026-01-07 |  | Belen |  | Aliağa
1 (120).docx | 2017-09-18 |  | Çatallar |  | Aliağa
1 (122).docx | 2017-09-28 |  | Mermer |  | Aliağa
1 (123).docx | 2017-09-28 |  | Mermer |  | Aliağa
1 (124).docx | 2017-09-29 |  | Mermer |  | Aliağa
1 (125).docx | 2017-10-10 |  | Kayabaş |  | Aliağa
1 (126).docx | 2017-10-11 |  | Kayabaş |  | Aliağa
1 (127).docx | 2017-10-23 |  | Karaçal |  | Aliağa
1 (128).docx | 2017-11-30 |  | Özdemir |  | Aliağa
1 (129).docx | 2017-12-01 |  | Özdemir |  | Aliağa
1 (13).docx | 2024-09-02 |  | Yuva |  | PMB 70-16
1 (130).docx | 2018-01-12 |  | Belen |  | Aliağa
1 (131).docx | 2018-01-12 |  | Belen |  | Aliağa
1 (132).docx | 2018-01-12 |  | Belen |  | Aliağa
1 (133).docx | 2018-03-29 |  | Hanönü |  | Aliağa
1 (134).docx | 2018-03-29 |  | Hanönü |  | Aliağa
1 (135).docx | 2018-03-29 |  | Kabalak |  | Aliağa
1 (136).docx | 2018-05-07 |  | Kayalar |  | Aliağa
1 (137).docx | 2018-05-07 |  | Kayalar |  | Aliağa
1 (138).docx | 2018-05-07 |  | Kayalar |  | Aliağa
1 (139).docx | 2018-05-22 |  | Halitağalar |  | Aliağa
1 (14).docx | 2023-01-02 |  | Bademliyer |  | Aliağa
1 (140).docx | 2018-06-11 |  | Halitağalar |  | Aliağa
1 (141).docx | 2018-05-22 |  | Halitağalar |  | Aliağa
1 (142).docx | 2018-06-08 |  | Zeynepgediği |  | Aliağa
1 (143).docx | 2018-06-22 |  | Harmanören |  | Aliağa
1 (144).docx | 2018-06-22 |  | Harmanören |  | Aliağa
1 (145).docx | 2018-07-16 |  | Gürma |  | Aliağa
1 (146).docx | 2018-06-22 |  | Gürma |  | Aliağa
1 (147).docx | 2018-07-16 |  | Bacoğlu |  | Aliağa
1 (148).docx | 2019-08-05 |  | Cemil Özgür |  | Aliağa
1 (149).docx | 2019-08-05 |  | Cemil Özgür |  | Aliağa
1 (15).docx | 2022-12-02 |  | Irlıganlı |  | Aliağa
1 (150).docx | 2019-08-05 |  | Cemil Özgür |  | Aliağa
1 (151).docx | 2019-10-01 |  | Bacoğlu |  | Aliağa
1 (152).docx | 2019-10-15 |  | Taşkapı |  | Aliağa
1 (153).docx | 2019-10-15 |  | Taşkapı |  | Aliağa
1 (154).docx | 2019-10-15 |  | Taşkapı |  | Aliağa
1 (155).docx | 2019-11-11 |  | Belevi |  | Aliağa
1 (156).docx | 2019-11-11 |  | Belevi |  | Aliağa
1 (157).docx | 2019-11-11 |  | Belevi |  | Aliağa
1 (158).docx | 2019-11-11 |  | Serinhisar |  | Aliağa
1 (159).docx | 2019-11-11 |  | Serinhisar |  | Aliağa
1 (16).docx | 2021-12-01 |  | İğdir |  | Aliağa
1 (160).docx | 2019-11-11 |  | Serinhisar |  | Aliağa
1 (161).docx | 2019-11-11 |  | Kaklık |  | Aliağa
1 (162).docx | 2019-11-11 |  | Kaklık |  | Aliağa
1 (163).docx | 2020-01-20 |  | Demirtaş |  | Aliağa
1 (164).docx | 2020-01-20 |  | Demirtaş |  | Aliağa
1 (165).docx | 2020-02-17 |  | Karaçal |  | Aliağa
1 (166).docx | 2020-02-17 |  | Karaçal |  | Aliağa
1 (167).docx | 2020-05-13 |  | Cemil Özgür |  | Aliağa
1 (168).docx | 2020-07-06 |  | Cevizli |  | Aliağa
1 (169).docx | 2020-07-06 |  | Cevizli |  | PMB 70-16
1 (17).docx | 2020-08-27 |  | Zümrüt |  | Aliağa
1 (170).docx | 2020-07-06 |  | Cevizli |  | Aliağa
1 (171).docx | 2020-07-06 |  | Cevizli |  | Aliağa
1 (172).docx | 2021-11-02 |  | Demirtaş |  | PMB 76-16
1 (173).docx | 2021-11-01 |  | Yuva |  | PMB 70-16
1 (174).docx | 2021-05-10 |  | Belen |  | PMB 76-16
1 (175).docx | 2021-05-04 |  | Yuva |  | Aliağa
1 (176).docx | 2021-06-18 |  | Yuva |  | Aliağa
1 (177).docx | 2021-07-13 |  | Hanönü |  | PMB 76-16
1 (178).docx | 2021-09-06 |  | Haskoç |  | Aliağa
1 (179).docx | 2021-09-06 |  | Haskoç |  | Aliağa
1 (18).docx | 2019-11-11 |  | Kaklık |  | Aliağa
1 (180).docx | 2022-04-27 |  | Yellibelen |  | PMB 76-16
1 (181).docx | 2022-01-28 |  | Pamukalan |  | Aliağa
1 (182).docx | 2022-04-27 |  | Yellibelen |  | Aliağa
1 (183).docx | 2022-04-27 |  | Yellibelen |  | Aliağa
1 (184).docx | 2022-08-22 |  | Kaklık |  | Aliağa
1 (185).docx | 2022-08-22 |  | Kaklık |  | Aliağa
1 (186).docx | 2022-08-22 |  | Kaklık |  | Aliağa
1 (187).docx | 2022-09-15 |  | Belevi |  | Aliağa
1 (188).docx | 2022-09-15 |  | Belevi |  | Aliağa
1 (189).docx | 2022-09-15 |  | Belevi |  | Aliağa
1 (19).docx | 2018-10-01 |  | Antalya Yol |  | Aliağa
1 (190).docx | 2022-11-08 |  | Hapiboğazı |  | Aliağa
1 (191).docx | 2022-11-08 |  | Hapiboğazı |  | Aliağa
1 (192).docx | 2023-08-07 |  | Göltaş |  | PMB 70-16
1 (193).docx | 2023-01-30 |  | İstaş |  | Aliağa
1 (194).docx | 2023-01-30 |  | İstaş |  | Aliağa
1 (195).docx | 2023-01-30 |  | İstaş |  | Aliağa
1 (197).docx | 2023-05-08 |  | Sırtköy |  | Aliağa
1 (198).docx | 2023-05-08 |  | Sırtköy |  | Aliağa
1 (199).docx | 2025-01-20 |  | Asmer |  | PMB 70-16
1 (2).docx | 2026-06-15 |  | Çakış |  | Aliağa
1 (20).docx | 2018-06-22 |  | Elikesik |  | Aliağa
1 (200).docx | 2023-01-02 |  | Bademliyer |  | Aliağa
1 (201).docx | 2024-11-21 |  | Özdemir |  | PMB 70-16
1 (202).docx | 2024-05-27 |  | Asmer |  | Aliağa
1 (203).docx | 2024-05-27 |  | Asmer |  | Aliağa
1 (21).docx | 2018-01-12 |  | Kabalak |  | Aliağa
1 (22).docx | 2017-09-18 |  | Kayalar |  | Aliağa
1 (23).docx | 2017-07-18 |  | Zümrüt |  | Aliağa
1 (24).docx | 2017-06-12 |  | Pamukalan |  | Aliağa
1 (25).docx | 2016-11-07 |  | İlci |  | Aliağa
1 (26).docx | 2016-06-22 |  | Çatallar |  | Aliağa
1 (27).docx | 2016-12-30 |  | Muslular |  | Aliağa
1 (28).docx | 2016-12-30 |  | Muslular |  | Aliağa
1 (29).docx | 2016-06-03 |  | Boğaçay |  | Aliağa
1 (3).docx | 2026-06-15 |  | Çakış |  | Aliağa
1 (30).docx | 2016-06-06 |  | Boğaçay |  | Aliağa
1 (31).docx | 2016-08-03 |  | Demirtaş |  | Aliağa
1 (32).docx | 2016-06-22 |  | Çatallar |  | Aliağa
1 (33).docx | 2016-05-13 |  | Tekkeköy |  | Aliağa
1 (34).docx | 2016-06-27 |  | Boğaçay |  | Aliağa
1 (35).docx | 2015-05-09 |  | Pamukalan |  | Aliağa
1 (36).docx | 2016-08-04 |  | Urantaş |  | Aliağa
1 (37).docx | 2016-10-03 |  | Urantaş |  | Aliağa
1 (38).docx | 2016-06-17 |  | Serinhisar |  | Aliağa
1 (39).docx | 2016-03-25 |  | Serinhisar |  | Aliağa
1 (4).docx | 2025-07-09 |  | Yarma |  | PMB 82-16
1 (40).docx | 2015-09-28 |  | Karaçal |  | Aliağa
1 (41).docx | 2015-09-28 |  | Karaçal |  | Aliağa
1 (42).docx | 2015-09-08 |  | Antmos |  | Aliağa
1 (43).docx | 2015-06-18 |  | Antmos |  | Aliağa
1 (44).docx | 2015-06-26 |  | Antmos |  | Aliağa
1 (45).docx | 2013-06-28 |  | Göltaş |  | Aliağa
1 (46).docx | 2015-08-17 |  | Antmos |  | Aliağa
1 (47).docx | 2015-08-17 |  | Hisarçandır |  | Aliağa
1 (48).docx | 2014-06-12 |  | Pamukalan |  | Aliağa
1 (49).docx | 2015-07-09 |  | Barla |  | Aliağa
1 (5).docx | 2025-07-09 |  | Yarma |  | Aliağa
1 (50).docx | 2015-07-30 |  | Güreller |  | Aliağa
1 (51).docx | 2014-08-22 |  | Güreller |  | Aliağa
1 (52).docx | 2015-07-09 |  | Barla |  | Aliağa
1 (53).docx | 2015-07-30 |  | Güreller |  | Aliağa
1 (54).docx | 2015-09-08 |  | Kaplanhanı |  | Aliağa
1 (55).docx | 2015-07-06 |  | Kaplanhanı |  | Aliağa
1 (56).docx | 2015-07-06 |  | Kaplanhanı |  | Aliağa
1 (57).docx | 2015-05-26 |  | Göltaş |  | Aliağa
1 (58).docx | 2015-05-26 |  | Göltaş |  | Aliağa
1 (59).docx | 2015-09-08 |  | Yiğit Beton |  | Aliağa
1 (6).docx | 2025-08-18 |  | Pisan |  | PMB 82-16
1 (60).docx | 2015-06-18 |  | Kayalar |  | Aliağa
1 (61).docx | 2014-08-22 |  | Güreller |  | Aliağa
1 (62).docx | 2013-05-27 |  | Kadıahmetoğulları |  | Aliağa
1 (63).docx | 2013-12-30 |  | Yiğit Beton |  | Aliağa
1 (64).docx | 2013-06-28 |  | İğdecik |  | Aliağa
1 (65).docx | 2013-11-07 |  | Büyükakça |  | Aliağa
1 (66).docx | 2013-09-30 |  | Büyükakça |  | Aliağa
1 (67).docx | 2012-06-27 |  | Baba |  | Aliağa
1 (68).docx | 2012-01-06 |  | Muslular |  | Aliağa
1 (69).docx | 2012-01-06 |  | Muslular |  | Aliağa
1 (7).docx | 2025-07-09 |  | Pisan |  | Aliağa
1 (70).docx | 2012-01-06 |  | Muslular |  | Aliağa
1 (71).docx | 2012-02-06 |  | Antmos |  | Aliağa
1 (72).docx | 2012-01-06 |  | Muslular |  | Aliağa
1 (73).docx | 2011-07-21 |  | Karakuyu |  | Aliağa
1 (75).docx | 2012-01-06 |  | Muslular |  | Aliağa
1 (76).docx | 2011-10-11 |  | Göltaş |  | Aliağa
1 (78).docx | 2011-09-08 |  | Göltaş |  | Aliağa
1 (79).docx | 2011-07-21 |  | Muslular |  | Aliağa
1 (8).docx | 2025-07-09 |  | Pisan |  | Aliağa
1 (80).docx | 2011-07-21 |  | Muslular |  | Aliağa
1 (81).docx | 2011-07-21 |  | Muslular |  | Aliağa
1 (82).docx | 2012-01-02 |  | Antmos |  | Aliağa
1 (83).docx | 2012-04-12 |  | Serinhisar |  | Aliağa
1 (84).docx | 2012-04-12 |  | Serinhisar |  | Aliağa
1 (85).docx | 2012-01-06 |  | Muslular |  | Aliağa
1 (86).docx | 2012-09-25 |  | Pamukalan |  | Aliağa
1 (87).docx | 2012-09-25 |  | Pamukalan |  | Aliağa
1 (88).docx | 2012-01-06 |  | Muslular |  | Aliağa
1 (89).docx | 2012-07-20 |  | İğdecik |  | Aliağa
1 (9).docx | 2025-07-21 |  | Kabalak |  | PMB 70-22
1 (90).docx | 2012-07-20 |  | İğdecik |  | Aliağa
1 (91).docx | 2012-11-23 |  | Kayalar |  | Aliağa
1 (92).docx | 2012-10-22 |  | Kayalar |  | Aliağa
1 (93).docx | 2012-10-22 |  | Kayalar |  | Aliağa
1 (94).docx | 2012-09-05 |  | Karakuyu |  | Aliağa
1 (95).docx | 2012-04-12 |  | Taşkapı |  | Aliağa
1 (96).docx | 2012-07-06 |  | Taşkapı |  | Aliağa
1 (97).docx | 2012-07-06 |  | Taşkapı |  | Aliağa
1 (98).docx | 2012-06-29 |  | Baba |  | Aliağa
1 (99).docx | 2013-07-17 |  | Baba |  | Aliağa
1 (205).docx | 2026-06-15 |  | Çakış |  | Aliağa
1 (206).docx | 2026-06-15 |  | Çakış |  | Aliağa
1 (207).docx | 2026-06-22 |  | Kurtyurdu |  | Aliağa
1 (208).docx | 2026-07-21 |  | Hapiboğazı |  | PMB 76-16
1 (209).docx | 2026-08-06 |  | Kayabaş |  | KMB 76-16

## Revizyon
Marshall veri seti revizyonu
Ölçüt | Kayıt sayısı |  | Tabaka | Tasarım sayısı
Düzeltilmiş tasarım sayısı | 204 |  | Aşınma | 67
Özgün tasarım sayısı | 206 |  | Binder | 72
Çıkarılan kayıt sayısı | 2 |  | Bitümlü temel | 65
İşlem | Kaynak kayıt | Korunan kayıt | Önce | Sonra | Gerekçe ve dayanak
Kayıt çıkarıldı | 1 (196).docx | 1 (193).docx | Veri setinde | Veri setinden çıkarıldı | Kullanıcı aynı deney kaydı olduğunu doğruladı.
Kayıt çıkarıldı | 1 (204).docx | 1 (199).docx | Veri setinde | Veri setinden çıkarıldı | Kullanıcı aynı deney kaydı olduğunu doğruladı.
Kayıt çıkarıldı | 1 (77).docx | 1 (76).docx | Veri setinde | Veri setinden çıkarıldı | Kullanıcı aynı deney kaydı olduğunu doğruladı.
Tabaka düzeltildi | 1 (39).docx | 1 (39).docx | wearing_course | binder_course | Kullanıcı binder olduğunu doğruladı.
Metadata doldurma rehberi
file_name | Kaynak kayıt anahtarı. Mevcut dosya adlarını koruyun.
design_date | Tasarım/deney tarihi. Biliniyorsa gerçek Excel tarihi olarak yyyy-mm-dd biçiminde girin.
design_year | Tam tarih bilinmiyorsa yalnız yılı girin. Bilinmeyen gün veya ayı tahmin etmeyin.
quarry_id | Aynı gerçek ocak için bütün kayıtlarda aynı sabit kodu kullanın; örnek OCAK_01.
project_id | Aynı proje veya iş için aynı kodu kullanın; örnek PROJE_01.
binder_source_id | Rafineri veya bitüm kaynağı için tutarlı kod/ad girin.
binder_batch_id | Varsa bitüm parti/lot kimliğini girin.
laboratory_id | Deneyi yapan laboratuvarın sabit kodu; aynı laboratuvar için aynı kod.
notes | Birden fazla ocak kullanıldıysa tüm ocakları ve bilinen oranlarını belirtin. Eksikleri açıklayın.
Kullanım ve açık kontroller
Sheet1: Onaylanan düzeltmeler sonrası 203 kayıt. Modelin mevcut sütun adları korunmuştur.
Metadata: Sarı hücreler doldurulacak alanlardır. Bilinmeyen değerleri boş bırakın; sıfır yazmayın.
Raw_Original: Yüklenen dosyanın 206 kayıtlık özgün değerleri, değişikliklerin izlenebilmesi için korunmuştur.
Tarih ve kaynak kimlikleri öncelikle doğrulama grupları içindir; otomatik olarak model girdilerine eklenmemelidir.
Yeni eğitim ve test atamaları metadata tamamlandıktan sonra belirlenecek; eski S1 ayrımı yeniden kullanılmamıştır.
1 (47), 1 (51) ve 1 (57): 19,1 mm elek oranları makaledeki temel üst sınırını aşıyor; değerler değiştirilmedi.
S1 dosyasındaki 17, 23 ve 31 numaralı kayıtlardaki farklar bu kaynak veriye aktarılmamıştır.
air_voids_va, vma, vfa, bulk_specific_gravity_gmb, marshall_stability ve flow ön test modelinin girdisi değildir.
Yeni veriler için gerçek ve ayrı tasarım kayıtları kullanılmalı; test kümesi sonuçlara bakılmadan tanımlanmalıdır.
Düzeltme dayanağı: kullanıcının 14 Ekim 2026 tarihli onayı. Kaynak deney raporları ayrıca okunmamıştır.
Kaynak: marshall_dataset_ml.xlsx, kullanıcı tarafından 14 Ekim 2026 tarihinde yüklenen 206 kayıtlık dosya.

## Raw_Original
file_name | layer_type | optimum_bitumen_ratio | passing_37_5mm | passing_25_4mm | passing_19_1mm | passing_12_7mm | passing_9_5mm | passing_4_75mm | passing_2_0mm | passing_0_425mm | passing_0_177mm | passing_0_075mm | air_voids_va | vma | vfa | bulk_specific_gravity_gmb | marshall_stability | flow | bitumen_specific_gravity | penetration | softening_point | los_angeles_loss | mgso4_loss | flakiness_index
1 (1).docx | binder_course | 4.4 | 100 | 100 | 90.1 | 71.4 | 62.6 | 43.4 | 25.3 | 10.2 | 8.2 | 4.8 | 4.84 | 14.1 | 65.8 | 2.402 | 1155 | 3.65 | 1.033 | 61 | 50 | 23 | 1 | 18.7
1 (10).docx | wearing_course | 4.85 | 100 | 100 | 100 | 92.2 | 80.4 | 47.6 | 30.8 | 12.8 | 8.6 | 5.6 | 4 | 14.3 | 72 | 2.414 | 1530 | 3.2 | 1.032 | 35 | 66 | 20 | 10.1 | 15
1 (100).docx | ac_base_course | 4 | 100 | 90.5 | 80.1 | 67.7 | 57.7 | 41.3 | 24.9 | 9.8 | 6.5 | 4 | 4.67 | 13 | 64.1 | 2.415 | 1340 | 3.55 | 1.035 | 61 | 50 | 25 | 8 | 7.7
1 (101).docx | binder_course | 4.25 | 100 | 100 | 89.7 | 74 | 61 | 44.2 | 28 | 10.5 | 6.7 | 4.4 | 4.4 | 13.2 | 66.8 | 2.412 | 1250 | 3.3 | 1.03 | 61 | 50 | 25 | 8 | 7.7
1 (102).docx | wearing_course | 4.8 | 100 | 100 | 100 | 88.7 | 81.5 | 47.5 | 33.2 | 13.9 | 8.6 | 5.3 | 3.93 | 14.2 | 72.3 | 2.416 | 1380 | 3.25 | 1.031 | 60 | 51 | 23.7 | 3.33 | 8
1 (103).docx | ac_base_course | 4.25 | 100 | 89.4 | 79.9 | 69.5 | 55.9 | 40.6 | 26.1 | 9.4 | 6 | 4.3 | 5.01 | 13.9 | 64 | 2.411 | 1190 | 4.2 | 1.036 | 59 | 50 | 24 | 5.9 | 5.3
1 (104).docx | binder_course | 4.5 | 100 | 100 | 88.9 | 74.9 | 59.8 | 44.4 | 28.6 | 10.3 | 6.6 | 4.7 | 4.75 | 14.2 | 66.5 | 2.409 | 1375 | 3.7 | 1.036 | 59 | 50 | 24 | 5.9 | 5.3
1 (105).docx | binder_course | 4.3 | 100 | 100 | 90.4 | 69.1 | 60.2 | 43.4 | 25.2 | 10.7 | 7 | 4.6 | 4.67 | 13.7 | 66 | 2.41 | 1190 | 3.5 | 1.034 | 54 | 50 | 26 | 11.5 | 20
1 (106).docx | wearing_course | 4.75 | 100 | 100 | 100 | 90.1 | 83.3 | 46.8 | 30.4 | 12.5 | 9.5 | 5.3 | 4 | 14 | 71.5 | 2.417 | 1230 | 3.6 | 1.034 | 56 | 50 | 22 | 3 | 24
1 (107).docx | ac_base_course | 3.95 | 100 | 90.4 | 82.9 | 67 | 58.1 | 40.3 | 27.1 | 9.9 | 6.7 | 4.1 | 4.97 | 12.8 | 61.1 | 2.41 | 1205 | 2.9 | 1.032 | 61 | 48 | 27 | 4.8 | 16
1 (108).docx | binder_course | 4.85 | 100 | 100 | 90.6 | 72.8 | 58 | 42.3 | 29.9 | 12.2 | 8.9 | 5.6 | 4.55 | 13 | 64.8 | 2.34 | 1200 | 3.95 | 1.03 | 54 | 50 | 25 | 3 | 22.4
1 (109).docx | wearing_course | 4.8 | 100 | 100 | 100 | 91.4 | 82.2 | 46.6 | 32.1 | 12.9 | 9.2 | 5.5 | 4.28 | 14 | 69.4 | 2.4 | 1190 | 3.1 | 1.032 | 65 | 48 | 25 | 4.8 | 20
1 (11).docx | binder_course | 4.3 | 100 | 100 | 91.3 | 69.9 | 60.5 | 42.5 | 28.4 | 11.9 | 8 | 5.2 | 4.57 | 13.6 | 66.4 | 2.42 | 1360 | 3.2 | 1.03 | 57 | 50 | 20 | 10.1 | 15
1 (110).docx | binder_course | 4.25 | 100 | 100 | 90.8 | 69.1 | 59.3 | 42.3 | 28.4 | 10.4 | 7.1 | 4.3 | 4.65 | 13.1 | 64.5 | 2.404 | 1210 | 3.55 | 1.032 | 65 | 48 | 25 | 4.8 | 16
1 (111).docx | ac_base_course | 3.7 | 100 | 89.6 | 89.3 | 67.9 | 58.2 | 41.7 | 21.9 | 9.5 | 6.6 | 4 | 4.9 | 12.6 | 61.1 | 2.428 | 1255 | 3.65 | 1.034 | 56 | 49 | 24 | 3 | 22
1 (112).docx | binder_course | 4 | 100 | 100 | 91.1 | 71.3 | 58 | 42.1 | 23.9 | 10.3 | 7.7 | 4.7 | 4.58 | 13.2 | 65.2 | 2.43 | 1300 | 3.6 | 1.034 | 56 | 49 | 24 | 3 | 22
1 (113).docx | wearing_course | 4.8 | 100 | 100 | 100 | 93.8 | 77.2 | 46.6 | 30.1 | 13.3 | 8.6 | 6 | 4.01 | 14.1 | 71.5 | 2.411 | 1200 | 3.5 | 1.033 | 57 | 50 | 23 | 11.5 | 19
1 (114).docx | wearing_course | 4.9 | 100 | 100 | 100 | 91.9 | 81.1 | 47.6 | 30 | 12.9 | 8.3 | 5.1 | 4.05 | 14.1 | 71.3 | 2.401 | 1185 | 3.4 | 1.032 | 56 | 50 | 21 | 2.1 | 19.1
1 (115).docx | ac_base_course | 4 | 100 | 90.9 | 82.4 | 68.1 | 58.4 | 39.5 | 24.9 | 10.2 | 6.8 | 4.8 | 5.03 | 13.4 | 62.4 | 2.412 | 1220 | 3.76 | 1.03 | 54 | 50 | 24 | 2.1 | 14
1 (116).docx | binder_course | 4.3 | 100 | 100 | 90.6 | 70.9 | 59.9 | 42.1 | 26.6 | 11.1 | 7.3 | 5.2 | 4.71 | 13.6 | 65.3 | 2.41 | 1220 | 3.6 | 1.03 | 54 | 50 | 24 | 2.1 | 14
1 (117).docx | binder_course | 4.25 | 100 | 100 | 90.9 | 67.4 | 59.4 | 43.3 | 23.7 | 11.2 | 7.5 | 4.4 | 4.68 | 13 | 64 | 2.399 | 1180 | 3.6 | 1.035 | 54 | 50 | 23 | 0.6 | 22
1 (118).docx | wearing_course | 4.9 | 100 | 100 | 100 | 95.2 | 78 | 46.7 | 28.7 | 12.1 | 8.6 | 5.7 | 4.01 | 14.3 | 71.9 | 2.415 | 1260 | 3.7 | 1.033 | 55 | 50 | 26 | 5.2 | 22
1 (119).docx | binder_course | 4.2 | 100 | 100 | 91.6 | 71.1 | 57.9 | 41.1 | 23.3 | 10.9 | 7.6 | 5.5 | 4.76 | 13.6 | 65 | 2.418 | 1240 | 3.63 | 1.035 | 54 | 50 | 23 | 5.2 | 22
1 (12).docx | ac_base_course | 3.9 | 100 | 89.4 | 80.9 | 67.1 | 57.3 | 39.9 | 26.2 | 10.4 | 6.7 | 4 | 5.1 | 13.3 | 62.1 | 2.422 | 1360 | 3.6 | 1.03 | 57 | 50 | 20 | 10.1 | 14
1 (120).docx | wearing_course | 4.95 | 100 | 100 | 100 | 91.2 | 79.4 | 47.6 | 28.2 | 12 | 8.3 | 5.8 | 4.06 | 14.6 | 72.2 | 2.395 | 1200 | 3.5 | 1.035 | 54 | 50 | 26 | 5 | 24
1 (122).docx | wearing_course | 5.1 | 100 | 100 | 100 | 92.2 | 80.4 | 48.6 | 29.2 | 14 | 8.6 | 4.7 | 3.98 | 14.6 | 72.8 | 2.502 | 1300 | 3.76 | 1.036 | 55 | 50 | 26.5 | 7 | 16
1 (123).docx | ac_base_course | 4.1 | 100 | 90 | 80.4 | 63.9 | 54 | 39.8 | 25.2 | 12.1 | 7.4 | 4.7 | 4.93 | 13.6 | 63.8 | 2.506 | 1160 | 3.75 | 1.036 | 55 | 49 | 26 | 7 | 11
1 (124).docx | binder_course | 4.5 | 100 | 100 | 91.4 | 69.7 | 61.2 | 41.4 | 26.5 | 12.8 | 7.8 | 5 | 4.76 | 14.2 | 66.5 | 2.494 | 1260 | 3.75 | 1.031 | 62 | 50 | 26.5 | 7 | 12
1 (125).docx | ac_base_course | 3.9 | 100 | 90.6 | 82.3 | 68 | 60.8 | 39.5 | 24.7 | 10.1 | 7.7 | 4.5 | 4.96 | 13.2 | 62.5 | 2.422 | 1235 | 3.75 | 1.033 | 54 | 49 | 22 | 3.2 | 22
1 (126).docx | binder_course | 4.3 | 100 | 100 | 90.5 | 69.5 | 60.1 | 41.1 | 26 | 10.7 | 8.1 | 4.7 | 4.68 | 13.8 | 66.1 | 2.414 | 1220 | 3.7 | 1.033 | 54 | 49 | 23 | 3.2 | 24
1 (127).docx | binder_course | 4.1 | 100 | 100 | 94.7 | 71.8 | 56.5 | 41.4 | 25.5 | 12.4 | 8 | 5.2 | 4.81 | 13.3 | 63.8 | 2.415 | 1260 | 3.5 | 1.033 | 54 | 50 | 22 | 2.5 | 17
1 (128).docx | binder_course | 4.3 | 100 | 100 | 90.8 | 72.5 | 61.1 | 42.1 | 28.1 | 11.2 | 7.4 | 5.3 | 4.52 | 13 | 65.3 | 2.403 | 1260 | 3.7 | 1.035 | 58 | 50 | 24 | 2 | 22
1 (129).docx | ac_base_course | 4 | 100 | 90.4 | 81.6 | 69.1 | 58.1 | 39.2 | 26.1 | 10.4 | 6.9 | 4.9 | 4.84 | 12.8 | 62.2 | 2.405 | 1205 | 3.5 | 1.035 | 58 | 50 | 24 | 2 | 20
1 (13).docx | wearing_course | 4.9 | 100 | 100 | 100 | 93.9 | 80 | 47.5 | 31.7 | 12.7 | 8.2 | 5.4 | 4.1 | 14.1 | 71.1 | 2.39 | 1650 | 3.2 | 1.028 | 45 | 66 | 21 | 8 | 15.4
1 (130).docx | wearing_course | 4.9 | 100 | 100 | 100 | 90.2 | 78.9 | 47.8 | 28.9 | 14 | 9.9 | 5.7 | 4.07 | 14.7 | 72.4 | 2.416 | 1180 | 3.55 | 1.028 | 61 | 49 | 22 | 7 | 22
1 (131).docx | ac_base_course | 4 | 100 | 90.5 | 82.8 | 66.7 | 56.6 | 40.7 | 24.9 | 10 | 6.5 | 4.4 | 4.98 | 13.6 | 63.4 | 2.428 | 1220 | 3.55 | 1.028 | 61 | 48 | 22 | 7 | 20
1 (132).docx | binder_course | 4.4 | 100 | 100 | 91.7 | 69.9 | 61 | 43.8 | 26.7 | 10.9 | 6.4 | 4.9 | 4.61 | 14 | 67.1 | 2.423 | 1220 | 3.75 | 1.028 | 61 | 48 | 22 | 7 | 20
1 (133).docx | ac_base_course | 4 | 100 | 91.8 | 80 | 65 | 55.3 | 40.4 | 26.7 | 12.2 | 6.6 | 3.3 | 4.98 | 13.3 | 62.6 | 2.42 | 1240 | 3.7 | 1.032 | 61 | 49 | 23 | 4.1 | 14.9
1 (134).docx | binder_course | 4.3 | 100 | 100 | 90 | 70.8 | 59 | 42.6 | 28.1 | 12.8 | 7 | 3.4 | 4.78 | 13.7 | 65.1 | 2.416 | 1210 | 3.6 | 1.032 | 61 | 49 | 23 | 4.1 | 14.9
1 (135).docx | ac_base_course | 4.3 | 100 | 90 | 82 | 64.4 | 52.2 | 40.5 | 28.6 | 14.6 | 7.1 | 4.6 | 4.95 | 13.9 | 64.3 | 2.416 | 1590 | 3.8 | 1.035 | 60 | 50 | 27 | 4 | 16.3
1 (136).docx | ac_base_course | 4 | 100 | 88.8 | 84 | 67.3 | 59.5 | 40.6 | 23.3 | 10.9 | 7.5 | 4.5 | 4.87 | 13.2 | 63.1 | 2.42 | 1245 | 3.65 | 1.032 | 60 | 50 | 26 | 5.2 | 19.1
1 (137).docx | binder_course | 4.3 | 100 | 100 | 91.4 | 69.6 | 61.4 | 41.6 | 23.9 | 11.2 | 7.7 | 4.6 | 4.73 | 13.6 | 65.1 | 2.414 | 1255 | 3.7 | 1.032 | 60 | 50 | 26 | 5.2 | 19.1
1 (138).docx | wearing_course | 4.8 | 100 | 100 | 100 | 90.8 | 80.1 | 46.5 | 26.8 | 12.6 | 8.6 | 5.2 | 4.05 | 14.2 | 71.5 | 2.412 | 1215 | 3.7 | 1.032 | 60 | 50 | 26 | 5.2 | 19.1
1 (139).docx | wearing_course | 4.7 | 100 | 100 | 100 | 95.2 | 79.2 | 47.6 | 26.7 | 12.3 | 9.2 | 5.9 | 3.91 | 14.2 | 72.4 | 2.415 | 1210 | 3.55 | 1.032 | 60 | 50 | 23 | 5 | 15.3
1 (14).docx | binder_course | 4.4 | 100 | 100 | 93.3 | 69.5 | 60.4 | 41.5 | 26.7 | 12.2 | 7.8 | 4.8 | 4.61 | 13.7 | 66.2 | 2.411 | 1490 | 3.65 | 1.035 | 52 | 51 | 26 | 9.1 | 17
1 (140).docx | ac_base_course | 4 | 100 | 90.3 | 83.7 | 66.2 | 54.5 | 39.2 | 22.8 | 10.5 | 7.9 | 5.1 | 4.67 | 13 | 64 | 2.425 | 1250 | 3.85 | 1.032 | 60 | 50 | 23 | 8 | 13.1
1 (141).docx | binder_course | 4.2 | 100 | 100 | 93.9 | 68.7 | 56.5 | 41.1 | 23.7 | 10.7 | 7.9 | 4.9 | 4.68 | 13.8 | 66 | 2.413 | 1275 | 3.65 | 1.032 | 60 | 50 | 23 | 8 | 14.7
1 (142).docx | binder_course | 4.4 | 100 | 100 | 92.9 | 69.5 | 59.1 | 41.2 | 25.3 | 11.1 | 7.1 | 5 | 4.65 | 13.2 | 64.6 | 2.379 | 1600 | 2.9 | 1.029 | 59 | 49 | 28 | 9 | 13
1 (143).docx | ac_base_course | 4 | 100 | 86.5 | 82.1 | 69.4 | 58.5 | 39.4 | 26.9 | 11 | 8.3 | 4.7 | 4.66 | 13.2 | 64.7 | 2.43 | 1240 | 3.65 | 1.032 | 60 | 50 | 22 | 3 | 22.8
1 (144).docx | binder_course | 4.3 | 100 | 100 | 89.5 | 69.4 | 58.5 | 41.9 | 26.7 | 10.8 | 8.2 | 4.7 | 4.68 | 13.9 | 66.2 | 2.42 | 1210 | 3.6 | 1.032 | 60 | 50 | 22 | 3 | 22.5
1 (145).docx | wearing_course | 4.85 | 100 | 100 | 100 | 94.5 | 77.3 | 46.9 | 31.1 | 14.1 | 9.8 | 5.3 | 4.12 | 14.3 | 71.1 | 2.411 | 1440 | 3.5 | 1.032 | 60 | 49 | 23 | 5.9 | 17.4
1 (146).docx | binder_course | 4.4 | 100 | 100 | 90 | 72.3 | 57.9 | 40.7 | 27.2 | 11.9 | 7.8 | 4.4 | 4.48 | 13.7 | 67.4 | 2.417 | 1275 | 3.7 | 1.032 | 60 | 50 | 23 | 5.9 | 14.3
1 (147).docx | binder_course | 4.3 | 100 | 100 | 90.3 | 71.9 | 59 | 42.6 | 28.1 | 11.4 | 7.5 | 4.9 | 4.71 | 13.6 | 65.3 | 2.417 | 1580 | 3.6 | 1.036 | 60 | 50 | 24 | 13 | 10.8
1 (148).docx | wearing_course | 4.8 | 100 | 100 | 100 | 92.5 | 79.1 | 47.4 | 31.4 | 15.8 | 10.2 | 5 | 4.05 | 14.3 | 71.8 | 2.414 | 1210 | 3.3 | 1.036 | 35 | 62 | 24 | 11.5 | 16
1 (149).docx | binder_course | 4.35 | 100 | 100 | 90.4 | 68.3 | 59.7 | 41.5 | 27.8 | 14 | 9 | 4.4 | 4.62 | 13.8 | 66.6 | 2.418 | 1190 | 3.5 | 1.034 | 55 | 50 | 24 | 11.5 | 16
1 (15).docx | wearing_course | 4.7 | 100 | 100 | 100 | 90.6 | 82 | 47.6 | 31.4 | 12.6 | 9 | 6.3 | 4.06 | 14.1 | 71.2 | 2.414 | 1300 | 3 | 1.034 | 55 | 49 | 25.5 | 1.41 | 13.7
1 (150).docx | ac_base_course | 4 | 100 | 90.1 | 79.3 | 65.9 | 57.4 | 38.5 | 25.7 | 13 | 8.4 | 4.1 | 5.03 | 13.4 | 62.6 | 2.42 | 1235 | 3.65 | 1.034 | 55 | 50 | 24 | 11.5 | 14
1 (151).docx | wearing_course | 4.8 | 100 | 100 | 100 | 93 | 79.5 | 47.7 | 28 | 13 | 8.2 | 5.6 | 4.03 | 14.3 | 71.8 | 2.443 | 1400 | 2.9 | 1.031 | 60 | 50 | 24 | 13 | 15
1 (152).docx | wearing_course | 4.8 | 100 | 100 | 100 | 93.4 | 76.1 | 48.2 | 31.7 | 13.9 | 8.3 | 4.6 | 4.15 | 14.4 | 71.1 | 2.408 | 1245 | 3.1 | 1.034 | 55 | 50 | 24 | 3.3 | 17.4
1 (153).docx | ac_base_course | 3.9 | 100 | 90 | 77.5 | 68.4 | 56.5 | 39.2 | 26.5 | 11.6 | 6.9 | 3.9 | 5.04 | 13.3 | 62.1 | 2.418 | 1250 | 3.25 | 1.034 | 55 | 50 | 24 | 3.3 | 16.3
1 (154).docx | binder_course | 4.3 | 100 | 100 | 90.4 | 72.9 | 58 | 42.8 | 29.3 | 12.9 | 7.7 | 4.3 | 4.72 | 13.8 | 65.7 | 2.414 | 1260 | 3.3 | 1.034 | 55 | 50 | 24 | 3.3 | 16.4
1 (155).docx | wearing_course | 4.8 | 100 | 100 | 100 | 94.7 | 74.6 | 47 | 33.1 | 16 | 9.4 | 5.8 | 4.02 | 14.2 | 71.7 | 2.41 | 1370 | 3.5 | 1.034 | 55 | 50 | 21 | 7 | 10.4
1 (156).docx | binder_course | 4.3 | 100 | 100 | 91.9 | 73.9 | 58.5 | 41.9 | 30.1 | 14.5 | 8.5 | 5.3 | 4.68 | 13.6 | 65.4 | 2.415 | 1400 | 3.8 | 1.034 | 55 | 50 | 21 | 7 | 10.4
1 (157).docx | ac_base_course | 3.9 | 100 | 92.4 | 80.4 | 67.9 | 54.3 | 38.8 | 27.9 | 13.4 | 7.9 | 4.9 | 4.99 | 13 | 61.6 | 2.417 | 1390 | 4.4 | 1.034 | 55 | 50 | 21 | 7 | 10.8
1 (158).docx | wearing_course | 4.9 | 100 | 100 | 100 | 92.4 | 83.7 | 44.5 | 33.1 | 15.5 | 9.4 | 5.8 | 4.08 | 14 | 70.9 | 2.402 | 1200 | 3.5 | 1.034 | 55 | 50 | 25 | 10 | 19.5
1 (159).docx | binder_course | 4.4 | 100 | 100 | 90.6 | 70.6 | 62.5 | 41.3 | 30.9 | 14.5 | 8.7 | 5.4 | 4.54 | 13.1 | 65.5 | 2.41 | 1230 | 3.6 | 1.034 | 55 | 50 | 25 | 10 | 20.1
1 (16).docx | ac_base_course | 3.9 | 100 | 87.7 | 82.7 | 65.4 | 60.1 | 37.7 | 24.6 | 10.8 | 8.1 | 5.1 | 5.02 | 13.2 | 62 | 2.419 | 1170 | 3.7 | 1.034 | 55 | 50 | 25 | 10 | 21
1 (160).docx | ac_base_course | 4 | 100 | 92.5 | 80 | 66.1 | 59.2 | 37.3 | 27.9 | 13.1 | 7.9 | 4.9 | 4.93 | 12.8 | 61.4 | 2.409 | 1250 | 3.75 | 1.034 | 55 | 50 | 25 | 10 | 20
1 (161).docx | wearing_course | 4.7 | 100 | 100 | 100 | 93.9 | 79.8 | 47.8 | 31.9 | 13.8 | 9.4 | 4.8 | 4.08 | 14.1 | 71.1 | 2.426 | 1360 | 3.5 | 1.034 | 55 | 50 | 26 | 9 | 22
1 (162).docx | binder_course | 4.2 | 100 | 100 | 90.7 | 71.3 | 62.4 | 42.6 | 28.6 | 12.3 | 8.5 | 4.3 | 4.66 | 13.5 | 65.5 | 2.432 | 1530 | 3.9 | 1.034 | 55 | 50 | 26 | 9 | 17.2
1 (163).docx | wearing_course | 4.8 | 100 | 100 | 100 | 92.9 | 83.7 | 44.5 | 33.1 | 15.5 | 9.4 | 5.8 | 3.97 | 14.4 | 72.4 | 2.416 | 1260 | 3.35 | 1.034 | 55 | 50 | 23 | 3.3 | 16
1 (164).docx | binder_course | 4.3 | 100 | 100 | 90.6 | 70.9 | 62.5 | 41.3 | 30.9 | 14.5 | 8.7 | 5.4 | 4.65 | 13.8 | 66.4 | 2.42 | 1350 | 3.4 | 1.034 | 55 | 50 | 23 | 3.3 | 16
1 (165).docx | binder_course | 4.3 | 100 | 100 | 94.4 | 71.2 | 56.3 | 41.6 | 27.3 | 12 | 8.5 | 4.8 | 4.44 | 13.8 | 67.8 | 2.421 | 1320 | 3.35 | 1.034 | 55 | 50 | 20.1 | 4 | 13.3
1 (166).docx | ac_base_course | 4 | 100 | 90.4 | 84.7 | 69.7 | 54.8 | 39 | 25.4 | 11.2 | 7.8 | 4.5 | 4.93 | 13.4 | 63.2 | 2.424 | 1375 | 3.85 | 1.034 | 55 | 50 | 20.1 | 4 | 13.4
1 (167).docx | wearing_course | 4.8 | 100 | 100 | 100 | 92.2 | 80.3 | 47.6 | 29.1 | 14.5 | 9.8 | 4.7 | 3.94 | 14.1 | 72.1 | 2.414 | 1210 | 3.3 | 1.034 | 58 | 50 | 24 | 5 | 20
1 (168).docx | ac_base_course | 4 | 100 | 90.4 | 77.7 | 65.5 | 57.5 | 38.8 | 26.8 | 12.5 | 7.9 | 4.3 | 4.93 | 13.2 | 62.6 | 2.421 | 1427 | 3.58 | 1.034 | 59 | 50 | 20 | 9 | 19
1 (169).docx | wearing_course | 4.8 | 100 | 100 | 100 | 94.9 | 83.7 | 47.9 | 32.5 | 14.8 | 9.4 | 5 | 4.04 | 14.2 | 71.5 | 2.41 | 1395 | 3.5 | 1.035 | 41 | 70 | 20 | 9 | 19
1 (17).docx | binder_course | 4.4 | 100 | 100 | 90.3 | 71.6 | 61.5 | 42.1 | 27.3 | 12.2 | 8.5 | 4.7 | 4.67 | 13.8 | 66.1 | 2.419 | 1425 | 3.5 | 1.034 | 58 | 50 | 22 | 5 | 20
1 (170).docx | binder_course | 4.4 | 100 | 100 | 93.4 | 68.5 | 58 | 43.7 | 30.9 | 14.7 | 9.3 | 5 | 4.47 | 13.7 | 67.4 | 2.416 | 1305 | 3.65 | 1.034 | 55 | 50 | 20 | 9 | 19
1 (171).docx | ac_base_course | 4 | 100 | 90.4 | 84.7 | 65.5 | 57.5 | 38.8 | 26.8 | 12.5 | 7.9 | 4.3 | 4.93 | 13.2 | 62.6 | 2.421 | 1427 | 3.58 | 1.034 | 59 | 50 | 20 | 9 | 19
1 (172).docx | wearing_course | 4.8 | 100 | 100 | 100 | 94.9 | 77.4 | 46.8 | 31.2 | 13.6 | 9.7 | 5.5 | 4.16 | 14.3 | 70.8 | 2.417 | 1340 | 3.35 | 1.032 | 35 | 65 | 21 | 4 | 17
1 (173).docx | wearing_course | 4.9 | 100 | 100 | 100 | 92.8 | 80.1 | 48.3 | 31.6 | 12.8 | 7.9 | 5.4 | 4.07 | 14.2 | 71.2 | 2.4 | 1520 | 3.4 | 1.032 | 42 | 60 | 24 | 6 | 19
1 (174).docx | wearing_course | 4.8 | 100 | 100 | 100 | 92.4 | 77 | 46.1 | 30 | 13.9 | 9.5 | 5.5 | 4.23 | 14.3 | 70.5 | 2.402 | 1875 | 3.3 | 1.033 | 32 | 68 | 25 | 7 | 18
1 (175).docx | ac_base_course | 4.2 | 100 | 90.7 | 79.4 | 64.2 | 54.8 | 38.9 | 27.6 | 12 | 6.9 | 4 | 4.91 | 13.3 | 63.1 | 2.407 | 1540 | 3.98 | 1.032 | 58 | 49 | 24 | 6 | 18
1 (176).docx | binder_course | 4.5 | 100 | 100 | 90.7 | 71.4 | 60.3 | 43.1 | 30.6 | 13.3 | 7.7 | 4.5 | 4.65 | 13.8 | 66.2 | 2.402 | 1510 | 3.65 | 1.032 | 59 | 49 | 24 | 6 | 19
1 (177).docx | wearing_course | 4.75 | 100 | 100 | 100 | 92.7 | 79 | 46.1 | 30.2 | 15.1 | 10.7 | 5.8 | 4.12 | 14.3 | 71.1 | 2.41 | 1535 | 3.24 | 1.033 | 32 | 68 | 23 | 4.1 | 14
1 (178).docx | binder_course | 4.25 | 100 | 100 | 91.5 | 69.1 | 62 | 41.4 | 27.4 | 12 | 7.8 | 4.9 | 4.64 | 13.7 | 66.2 | 2.412 | 1305 | 3.6 | 1.032 | 56 | 49 | 23 | 5 | 14
1 (179).docx | ac_base_course | 3.95 | 100 | 90.2 | 78.7 | 60.4 | 54 | 38 | 25.2 | 11.1 | 7.2 | 4.5 | 4.87 | 13.2 | 63 | 2.418 | 1410 | 3.6 | 1.032 | 56 | 49 | 23 | 5 | 13
1 (18).docx | ac_base_course | 3.9 | 100 | 88 | 80.5 | 64.5 | 56.3 | 38.6 | 25.9 | 11.2 | 7.7 | 3.9 | 4.98 | 13.2 | 62.2 | 2.433 | 1750 | 4.4 | 1.034 | 55 | 50 | 26 | 9 | 16.3
1 (180).docx | wearing_course | 4.7 | 100 | 100 | 100 | 94.9 | 77.7 | 47.7 | 32 | 14.3 | 9.4 | 5.4 | 4.02 | 14.2 | 71.7 | 2.416 | 1160 | 3 | 1.034 | 55 | 49 | 24 | 9 | 15
1 (181).docx | binder_course | 4.3 | 100 | 100 | 91 | 70.8 | 59.5 | 41.4 | 29.5 | 12 | 9.1 | 5.1 | 4.61 | 13.7 | 66.34 | 2.42 | 1430 | 3.4 | 1.032 | 54 | 50 | 24 | 6 | 14
1 (182).docx | binder_course | 4.25 | 100 | 100 | 91.1 | 70.6 | 57.5 | 42 | 29.2 | 13 | 8.6 | 4.9 | 4.64 | 13.8 | 66.5 | 2.419 | 1205 | 3.4 | 1.034 | 55 | 49 | 24 | 9 | 14
1 (183).docx | ac_base_course | 3.9 | 100 | 91.7 | 77.9 | 65.7 | 54.3 | 38.9 | 27 | 12.1 | 7.9 | 4.5 | 5.03 | 13.3 | 62.3 | 2.424 | 1240 | 3.6 | 1.034 | 55 | 49 | 24 | 9 | 14
1 (184).docx | wearing_course | 4.8 | 100 | 100 | 100 | 94.7 | 79.6 | 48.5 | 31.7 | 13.8 | 8 | 4.8 | 3.98 | 14.4 | 72.3 | 2.429 | 1510 | 3.5 | 1.034 | 55 | 50 | 27 | 14 | 13
1 (185).docx | binder_course | 4.2 | 100 | 100 | 89.2 | 71.5 | 61.5 | 42.9 | 28.3 | 12.3 | 7.2 | 4.3 | 4.79 | 13.8 | 65.3 | 2.43 | 1575 | 3.45 | 1.034 | 55 | 50 | 27 | 14 | 13
1 (186).docx | ac_base_course | 4 | 100 | 90.1 | 80.2 | 67.9 | 58.4 | 39.9 | 26.3 | 11.4 | 6.7 | 4 | 4.93 | 13.5 | 63.4 | 2.436 | 1570 | 3.9 | 1.034 | 55 | 50 | 27 | 14 | 13
1 (187).docx | wearing_course | 4.7 | 100 | 100 | 100 | 94.6 | 75.6 | 45.5 | 33 | 15.4 | 8.8 | 5.3 | 3.94 | 14.1 | 72 | 2.419 | 1165 | 2.95 | 1.034 | 55 | 50 | 25 | 13 | 18
1 (188).docx | binder_course | 4.3 | 100 | 100 | 90.2 | 70 | 57 | 41.8 | 30.8 | 14.4 | 8.2 | 4.9 | 4.53 | 13.8 | 67.2 | 2.42 | 1230 | 3.6 | 1.034 | 55 | 50 | 25 | 13 | 14
1 (189).docx | ac_base_course | 4 | 100 | 90.6 | 76.5 | 66.2 | 54.9 | 39.8 | 29.3 | 13.7 | 7.8 | 4.7 | 4.78 | 13.3 | 64 | 2.428 | 1275 | 3.75 | 1.034 | 55 | 50 | 25 | 13 | 14
1 (19).docx | wearing_course | 4.8 | 100 | 100 | 100 | 92.8 | 81.1 | 47.5 | 28.5 | 12.4 | 8.4 | 5.5 | 4.05 | 14 | 71.2 | 2.414 | 1300 | 3.8 | 1.039 | 34 | 59 | 21 | 2.5 | 11.3
1 (190).docx | binder_course | 4.3 | 100 | 100 | 92.6 | 70.3 | 60.1 | 41.2 | 27.3 | 10.4 | 7 | 4.7 | 4.51 | 13.8 | 67.3 | 2.421 | 1300 | 3.4 | 1.033 | 55 | 50 | 24 | 11 | 11
1 (191).docx | ac_base_course | 3.9 | 100 | 91.8 | 82.1 | 66.6 | 57.6 | 39.9 | 26.4 | 10.2 | 6.8 | 4.6 | 4.91 | 13.1 | 62.6 | 2.428 | 1340 | 3.6 | 1.033 | 55 | 50 | 24 | 11 | 11
1 (192).docx | wearing_course | 4.8 | 100 | 100 | 100 | 93.9 | 78.9 | 47.5 | 31.7 | 13.2 | 8.5 | 5.6 | 4.01 | 14.2 | 71.7 | 2.407 | 1350 | 3.4 | 1.03 | 46 | 61 | 21 | 10 | 15
1 (193).docx | wearing_course | 4.75 | 100 | 100 | 100 | 91.7 | 79.7 | 47.3 | 31.6 | 15.3 | 10.6 | 5.9 | 3.97 | 14.2 | 72 | 2.418 | 1320 | 3.4 | 1.034 | 55 | 50 | 24 | 6 | 15
1 (194).docx | ac_base_course | 3.9 | 100 | 90.9 | 81.1 | 66.2 | 58.6 | 38.5 | 26.1 | 12.8 | 8.8 | 5 | 4.95 | 13.1 | 62.3 | 2.425 | 1370 | 3.7 | 1.034 | 55 | 50 | 24 | 6 | 15
1 (195).docx | binder_course | 4.2 | 100 | 100 | 90.1 | 71.7 | 63 | 41.6 | 28.1 | 13.7 | 9.5 | 5.3 | 4.76 | 13.7 | 65.2 | 2.419 | 1330 | 3.65 | 1.034 | 55 | 50 | 24 | 6 | 15
1 (196).docx | wearing_course | 4.75 | 100 | 100 | 100 | 91.7 | 79.7 | 47.3 | 31.6 | 15.3 | 10.6 | 5.9 | 3.97 | 14.2 | 72 | 2.418 | 1320 | 3.4 | 1.034 | 55 | 50 | 24 | 6 | 15
1 (197).docx | binder_course | 4.3 | 100 | 100 | 90.8 | 69.6 | 59.7 | 43 | 30.1 | 11.6 | 6.9 | 4.7 | 4.61 | 13.8 | 66.7 | 2.419 | 1330 | 3.3 | 1.032 | 57 | 49 | 25 | 13 | 17
1 (198).docx | ac_base_course | 4 | 100 | 90.2 | 82.1 | 69.2 | 59 | 40.2 | 27.9 | 10.6 | 6.4 | 4.3 | 4.99 | 13.5 | 63 | 2.42 | 1375 | 3.55 | 1.032 | 57 | 49 | 25 | 13 | 16
1 (199).docx | wearing_course | 4.8 | 100 | 100 | 100 | 90.3 | 77.2 | 48.3 | 29.7 | 12.6 | 8.3 | 5.4 | 4.01 | 14.1 | 71.6 | 2.415 | 1500 | 3.2 | 1.033 | 47 | 62 | 26 | 14 | 17
1 (2).docx | ac_base_course | 4 | 100 | 89.7 | 79.8 | 66 | 57.5 | 40.5 | 26.8 | 11 | 7.6 | 4.9 | 4.76 | 13.1 | 63.6 | 2.421 | 1350 | 3.6 | 1.03 | 57 | 50 | 21 | 5 | 14.3
1 (20).docx | wearing_course | 4.6 | 100 | 100 | 100 | 93.4 | 77.8 | 47.5 | 27 | 13.5 | 9.9 | 6.3 | 4.03 | 13.8 | 70.9 | 2.422 | 1400 | 3.6 | 1.032 | 60 | 49 | 24 | 3 | 18.3
1 (200).docx | ac_base_course | 4.1 | 100 | 90.7 | 78.8 | 63.8 | 56.1 | 40 | 25.7 | 11.5 | 7.1 | 4.2 | 4.73 | 13.2 | 64.1 | 2.421 | 1600 | 3.75 | 1.035 | 52 | 51 | 26 | 9.1 | 17
1 (201).docx | wearing_course | 4.8 | 100 | 100 | 100 | 93.2 | 78.8 | 47.8 | 30 | 12.8 | 8.9 | 6.1 | 4.05 | 14.1 | 71.2 | 2.398 | 1500 | 3.1 | 1.03 | 43 | 73 | 24 | 2 | 18
1 (202).docx | ac_base_course | 3.9 | 100 | 89.1 | 83 | 68.5 | 59.3 | 41.5 | 26 | 10.2 | 6.4 | 4.1 | 4.89 | 12.9 | 62.1 | 2.425 | 1400 | 3.4 | 1.031 | 54 | 50 | 26 | 14 | 20
1 (203).docx | binder_course | 4.3 | 100 | 100 | 91.2 | 70 | 60.6 | 43.3 | 27.3 | 10.7 | 6.8 | 4.3 | 4.49 | 13.4 | 66.4 | 2.422 | 1330 | 3.4 | 1.031 | 54 | 50 | 26 | 14 | 19
1 (204).docx | wearing_course | 4.8 | 100 | 100 | 100 | 90.3 | 77.2 | 48.3 | 29.7 | 12.6 | 8.3 | 5.4 | 4.01 | 14.1 | 71.6 | 2.415 | 1500 | 3.2 | 1.033 | 47 | 62 | 26 | 14 | 17
1 (21).docx | binder_course | 4.5 | 100 | 100 | 90 | 70.3 | 58.4 | 42.9 | 32.2 | 14.7 | 7.8 | 4.8 | 4.62 | 14.2 | 67.4 | 2.41 | 1250 | 3.65 | 1.035 | 60 | 50 | 27 | 4 | 18
1 (22).docx | ac_base_course | 3.9 | 100 | 90.4 | 80.2 | 63.6 | 53.1 | 37.5 | 24.1 | 9.8 | 6.6 | 4.1 | 4.96 | 12.8 | 61.3 | 2.412 | 1215 | 3 | 1.032 | 61 | 49 | 27 | 5.2 | 24
1 (23).docx | wearing_course | 4.85 | 100 | 100 | 100 | 92.4 | 81.1 | 45.7 | 31.3 | 12.3 | 8.4 | 5.7 | 4.04 | 14.2 | 71.6 | 2.414 | 1240 | 3.5 | 1.036 | 55 | 50 | 24 | 4 | 20.9
1 (24).docx | binder_course | 4.2 | 100 | 100 | 91.3 | 71.8 | 58.9 | 43.2 | 27.4 | 10.4 | 6.8 | 4.7 | 4.74 | 13.8 | 65.8 | 2.411 | 1230 | 3.5 | 1.032 | 57 | 50 | 23 | 11.5 | 18
1 (25).docx | wearing_course | 4.8 | 100 | 100 | 100 | 92.4 | 79.7 | 46.5 | 29.7 | 12.8 | 8.6 | 5.3 | 4.05 | 14.2 | 71.5 | 2.413 | 1240 | 3.75 | 1.033 | 57 | 50 | 20 | 3.5 | 18
1 (26).docx | ac_base_course | 4.1 | 100 | 91.2 | 83.5 | 64.1 | 57.1 | 39 | 24.6 | 10.5 | 7.1 | 4.7 | 4.81 | 13.2 | 63.4 | 2.412 | 1225 | 4.25 | 1.034 | 54 | 50 | 22 | 5 | 18
1 (27).docx | ac_base_course | 3.85 | 100 | 91 | 85.6 | 67.9 | 59.5 | 40.3 | 26.3 | 12.1 | 6.4 | 4.4 | 4.91 | 13.3 | 62.9 | 2.423 | 1400 | 3.9 | 1.032 | 61 | 50 | 25 | 12 | 12
1 (28).docx | binder_course | 4.2 | 100 | 100 | 90.4 | 70.2 | 61.4 | 41.5 | 27 | 12.5 | 6.6 | 4.5 | 4.64 | 13.6 | 65.8 | 2.422 | 1370 | 3.6 | 1.032 | 61 | 50 | 25 | 12 | 12
1 (29).docx | ac_base_course | 4 | 100 | 90 | 76.5 | 62.8 | 56 | 39.7 | 25.1 | 9.4 | 5.7 | 3.8 | 5.02 | 13.5 | 62.8 | 2.418 | 1275 | 3.74 | 1.037 | 58 | 50 | 23 | 8 | 23
1 (3).docx | binder_course | 4.3 | 100 | 100 | 91.6 | 71 | 61.5 | 43.6 | 29 | 11.8 | 8.2 | 5.3 | 4.57 | 13.5 | 66.1 | 2.415 | 1355 | 3.2 | 1.03 | 57 | 50 | 21 | 5 | 14.5
1 (30).docx | binder_course | 4.3 | 100 | 100 | 90.1 | 68.5 | 59.2 | 43.5 | 27.8 | 10.4 | 6.4 | 4.2 | 4.87 | 14 | 65.1 | 2.412 | 1215 | 3.68 | 1.037 | 58 | 50 | 23 | 8 | 23
1 (31).docx | wearing_course | 4.8 | 100 | 100 | 100 | 91 | 81.4 | 46.9 | 28.4 | 12.1 | 9 | 5 | 4.01 | 14.3 | 72 | 2.411 | 1300 | 3.8 | 1.036 | 62 | 49 | 23 | 3.3 | 16
1 (32).docx | binder_course | 4.4 | 100 | 100 | 92.5 | 66.3 | 59.4 | 41.8 | 27 | 10.6 | 7.3 | 4.7 | 4.89 | 13.8 | 64.7 | 2.4 | 1225 | 3.75 | 1.034 | 54 | 50 | 22 | 5 | 18
1 (33).docx | wearing_course | 4.85 | 100 | 100 | 100 | 93.4 | 78.3 | 46.2 | 32.3 | 13.2 | 8.7 | 5.6 | 4.05 | 14.2 | 71.4 | 2.405 | 1270 | 3.5 | 1.03 | 64 | 49 | 24.6 | 5.9 | 10
1 (34).docx | wearing_course | 4.8 | 100 | 100 | 100 | 91.3 | 82.4 | 46.4 | 31.4 | 13 | 8.4 | 5.5 | 4.12 | 14.2 | 71.1 | 2.411 | 1225 | 3.52 | 1.037 | 58 | 50 | 23 | 8 | 17
1 (35).docx | ac_base_course | 4 | 100 | 90.3 | 84.5 | 64.5 | 55.9 | 43.4 | 25.8 | 10.9 | 7.2 | 4.8 | 4.87 | 13.3 | 63.4 | 2.415 | 1220 | 3.6 | 1.034 | 54 | 50 | 26 | 11.5 | 20
1 (36).docx | binder_course | 4.35 | 100 | 100 | 92.4 | 72.5 | 59.1 | 41.5 | 29 | 11.1 | 6.4 | 4.7 | 4.63 | 13.6 | 65.9 | 2.419 | 1295 | 3.65 | 1.034 | 58 | 50 | 23 | 3 | 16
1 (37).docx | wearing_course | 4.95 | 100 | 100 | 100 | 93.2 | 78.5 | 48 | 30 | 11.7 | 7.4 | 4.9 | 4.11 | 14.1 | 70.9 | 2.41 | 1240 | 3.9 | 1.034 | 58 | 50 | 23 | 3 | 16
1 (38).docx | wearing_course | 4.8 | 100 | 100 | 100 | 91.3 | 80.8 | 47 | 32 | 14.1 | 9.1 | 5.6 | 4.1 | 14.2 | 71.1 | 2.411 | 1275 | 3.7 | 1.035 | 52 | 50 | 21 | 6.9 | 19
1 (39).docx | wearing_course | 4.3 | 100 | 100 | 92.7 | 70.1 | 60.2 | 41.6 | 31.3 | 11.8 | 8 | 5.2 | 4.65 | 13.7 | 66 | 2.416 | 1148 | 3.57 | 1.035 | 52 | 50 | 21 | 6.9 | 23
1 (4).docx | wearing_course | 4.85 | 100 | 100 | 100 | 92.4 | 78.9 | 47.7 | 29.7 | 12.5 | 8.6 | 5.5 | 4.06 | 14.4 | 71.8 | 2.408 | 1660 | 3 | 1.03 | 38 | 78 | 26 | 12 | 16
1 (40).docx | binder_course | 4.3 | 100 | 100 | 90.6 | 71.3 | 60.7 | 45.6 | 30.8 | 9.5 | 6.2 | 4.3 | 4.75 | 13.9 | 65.8 | 2.41 | 1180 | 3.75 | 1.03 | 58 | 50 | 22 | 3.5 | 19
1 (41).docx | ac_base_course | 4 | 100 | 93.9 | 82 | 66.6 | 59.5 | 41.6 | 26.9 | 8.3 | 5.4 | 3.8 | 4.95 | 13.5 | 63.3 | 2.415 | 1160 | 3.2 | 1.03 | 58 | 50 | 22 | 3.5 | 17.7
1 (42).docx | wearing_course | 4.8 | 100 | 100 | 100 | 90.4 | 81.3 | 47.1 | 31.6 | 12.5 | 7.6 | 4.4 | 4.04 | 14.1 | 71.4 | 2.402 | 1175 | 3 | 1.03 | 65 | 50 | 24 | 4.8 | 16.4
1 (43).docx | ac_base_course | 3.95 | 100 | 90.2 | 80.7 | 64.1 | 56.8 | 41.5 | 26.9 | 9.5 | 6 | 4 | 5.02 | 13.3 | 62.2 | 2.409 | 1215 | 2.98 | 1.03 | 65 | 50 | 24 | 4.8 | 17.4
1 (44).docx | binder_course | 4.4 | 100 | 100 | 90 | 68.1 | 59.9 | 44.5 | 29 | 10.3 | 6.5 | 4.3 | 4.71 | 14.1 | 66.6 | 2.41 | 1285 | 3.65 | 1.03 | 65 | 50 | 24 | 4.8 | 17.4
1 (45).docx | wearing_course | 4.7 | 100 | 100 | 100 | 92.5 | 77.7 | 47.4 | 31.6 | 12.3 | 7.9 | 4.8 | 4.18 | 14.1 | 70.3 | 2.409 | 1165 | 3.5 | 1.033 | 59 | 50 | 22 | 10 | 18.4
1 (46).docx | ac_base_course | 3.95 | 100 | 90.4 | 82.3 | 67.7 | 58 | 40.2 | 24.9 | 9.1 | 5.7 | 3.9 | 4.84 | 13.3 | 63.8 | 2.425 | 1370 | 3.6 | 1.03 | 60 | 50 | 25 | 10.2 | 13.6
1 (47).docx | ac_base_course | 4.3 | 100 | 100 | 90.6 | 70.6 | 58.6 | 44.3 | 28.2 | 10.4 | 6.4 | 4.4 | 4.68 | 13.9 | 66.4 | 2.417 | 1385 | 3.85 | 1.03 | 60 | 50 | 24 | 10.2 | 17.4
1 (48).docx | wearing_course | 4.75 | 100 | 100 | 100 | 93 | 78.7 | 47.3 | 30.3 | 12.5 | 8.1 | 5.3 | 4.17 | 14.1 | 70.5 | 2.408 | 1155 | 3.35 | 1.036 | 58 | 50 | 23 | 11.5 | 17.5
1 (49).docx | ac_base_course | 3.9 | 100 | 90.4 | 78.2 | 61.6 | 54.7 | 41.8 | 28.5 | 11 | 7 | 4.1 | 5.02 | 13.3 | 62.3 | 2.426 | 1245 | 3.4 | 1.039 | 55 | 50 | 22 | 3.1 | 15.1
1 (5).docx | binder_course | 4.35 | 100 | 100 | 90.2 | 72.3 | 60.1 | 42.1 | 27.7 | 11.8 | 8.2 | 4.8 | 4.59 | 13.8 | 66.7 | 2.415 | 1325 | 3.55 | 1.028 | 53 | 50 | 26 | 12 | 18
1 (50).docx | ac_base_course | 4.1 | 100 | 90.2 | 82.6 | 67.6 | 57.3 | 40.3 | 25 | 10.4 | 6.8 | 4.8 | 4.77 | 13.5 | 64.7 | 2.428 | 1260 | 3.8 | 1.039 | 55 | 50 | 23 | 5.3 | 13
1 (51).docx | ac_base_course | 4.25 | 100 | 100 | 91.5 | 69.8 | 60.6 | 44.3 | 25 | 11.2 | 6.9 | 4.8 | 4.68 | 13.7 | 65.8 | 2.412 | 1280 | 3.5 | 1.037 | 62 | 50 | 23 | 5.3 | 13.2
1 (52).docx | binder_course | 4.3 | 100 | 100 | 90.5 | 69.3 | 57.5 | 43.4 | 30.6 | 12.1 | 7.9 | 4.7 | 4.82 | 14 | 65.5 | 2.422 | 1140 | 3.5 | 1.037 | 55 | 50 | 22 | 3.1 | 15.1
1 (53).docx | binder_course | 4.45 | 100 | 100 | 91.1 | 70.2 | 60.8 | 41.3 | 24.9 | 10.5 | 6.8 | 4.8 | 4.54 | 14 | 67.6 | 2.422 | 1300 | 3.55 | 1.039 | 55 | 50 | 23 | 5.3 | 13
1 (54).docx | wearing_course | 4.8 | 100 | 100 | 100 | 91.5 | 82.4 | 48.2 | 29.4 | 12.9 | 8.8 | 5.3 | 4 | 14.2 | 71.9 | 2.42 | 1365 | 3.4 | 1.02 | 61 | 50 | 23 | 7 | 18
1 (55).docx | ac_base_course | 4 | 100 | 91.7 | 83.2 | 69 | 59.2 | 38.3 | 23 | 10.2 | 7.4 | 4.2 | 5.1 | 13.6 | 62.5 | 2.428 | 1220 | 3.77 | 1.026 | 61 | 50 | 23 | 7 | 17
1 (56).docx | binder_course | 4.4 | 100 | 100 | 90.7 | 70.1 | 58 | 42.5 | 26.2 | 11.7 | 8.4 | 4.8 | 4.69 | 14.1 | 66.6 | 2.43 | 1290 | 3.65 | 1.029 | 61 | 50 | 23 | 7 | 17
1 (57).docx | ac_base_course | 4.3 | 100 | 100 | 90.3 | 71.1 | 58.1 | 42.9 | 31.1 | 11.2 | 7.3 | 4.6 | 4.82 | 13.9 | 65.3 | 2.41 | 1190 | 3.65 | 1.037 | 58 | 51 | 22 | 10.2 | 19.1
1 (58).docx | ac_base_course | 4 | 100 | 90.3 | 83.4 | 70.9 | 54.8 | 40.3 | 29.4 | 10.6 | 6.9 | 4.4 | 4.88 | 13.2 | 63.2 | 2.416 | 1225 | 3.65 | 1.039 | 55 | 50 | 22 | 5.3 | 19.1
1 (59).docx | wearing_course | 4.8 | 100 | 100 | 100 | 91.1 | 77.8 | 47 | 30.3 | 13 | 9.1 | 5.3 | 3.97 | 14.2 | 72 | 2.406 | 1200 | 2.95 | 1.026 | 54 | 50 | 23 | 1 | 18.5
1 (6).docx | wearing_course | 4.8 | 100 | 100 | 100 | 94 | 79.8 | 46.7 | 30.4 | 14.6 | 9.8 | 5 | 4 | 14.6 | 72.4 | 2.521 | 1610 | 3.1 | 1.032 | 38 | 75 | 22 | 8 | 15
1 (60).docx | binder_course | 4.2 | 100 | 100 | 90.6 | 69.7 | 61.9 | 45.7 | 26.1 | 9.7 | 6.7 | 4.6 | 4.78 | 13.7 | 65.2 | 2.412 | 1265 | 3.3 | 1.032 | 57 | 50 | 22 | 5.2 | 20
1 (61).docx | ac_base_course | 3.9 | 100 | 89.9 | 82.6 | 67.8 | 57.8 | 41.4 | 23.1 | 10.4 | 6.4 | 4.4 | 4.87 | 13.1 | 63 | 2.419 | 1235 | 3.5 | 1.037 | 62 | 50 | 23 | 5.3 | 13.2
1 (62).docx | wearing_course | 4.75 | 100 | 100 | 100 | 91.6 | 83 | 47.1 | 29.2 | 12.1 | 7.8 | 5.3 | 4.08 | 14.1 | 71.2 | 2.413 | 1280 | 3.3 | 1.037 | 55 | 50 | 25 | 8 | 18.9
1 (63).docx | ac_base_course | 4.15 | 100 | 89 | 83 | 67.3 | 59 | 41.1 | 24 | 9.7 | 7.7 | 4.6 | 4.85 | 13.6 | 64.5 | 2.41 | 1260 | 4.1 | 1.035 | 61 | 50 | 23 | 1 | 18.7
1 (64).docx | wearing_course | 4.75 | 100 | 100 | 100 | 92.7 | 79.1 | 46 | 32.6 | 11.8 | 7.6 | 5.7 | 4.12 | 14.3 | 71.1 | 2.417 | 1190 | 3.55 | 1.035 | 59 | 50 | 24 | 6.07 | 16.5
1 (65).docx | binder_course | 4.45 | 100 | 100 | 92.4 | 70.9 | 63.7 | 45.5 | 28.6 | 10.8 | 7.4 | 4.4 | 4.87 | 14.1 | 65.5 | 2.408 | 1245 | 3.45 | 1.033 | 61 | 50 | 25 | 9.2 | 16.7
1 (66).docx | ac_base_course | 4.15 | 100 | 89.5 | 82.1 | 66.8 | 59.4 | 42.9 | 25.3 | 9.5 | 6.5 | 4.4 | 5.26 | 13.9 | 62.2 | 2.41 | 1410 | 3.85 | 1.033 | 61 | 50 | 25 | 9.2 | 22.2
1 (67).docx | ac_base_course | 4.1 | 100 | 86.4 | 75.4 | 62.8 | 55.9 | 44.5 | 27.3 | 10.3 | 7.3 | 5.4 | 5.48 | 14 | 61 | 2.404 | 1350 | 3.5 | 1.032 | 59 | 50 | 24.1 | 6.4 | 19.4
1 (68).docx | binder_course | 4.15 | 100 | 100 | 89.8 | 68.5 | 58.2 | 41.7 | 29 | 11.3 | 6.8 | 4.7 | 4.6 | 13.5 | 66 | 2.423 | 1310 | 3.29 | 1.031 | 58 | 50 | 25.7 | 2.8 | 15
1 (69).docx | wearing_course | 4.8 | 100 | 100 | 100 | 90.6 | 80.1 | 47.3 | 30.9 | 13.1 | 9 | 5.3 | 4.38 | 14.3 | 69.4 | 2.395 | 1190 | 2.75 | 1.031 | 60 | 51 | 23.7 | 5.95 | 12
1 (7).docx | binder_course | 4.4 | 100 | 100 | 90.2 | 71.8 | 60.8 | 42.7 | 28.2 | 13.6 | 9.1 | 4.6 | 4.62 | 14.2 | 67.4 | 2.525 | 1310 | 3.65 | 1.031 | 54 | 50 | 22 | 8 | 13
1 (70).docx | wearing_course | 4.7 | 100 | 100 | 100 | 91 | 77.4 | 47.4 | 27.1 | 11 | 7.5 | 6.1 | 3.85 | 14.1 | 72.7 | 2.428 | 1210 | 2.95 | 1.031 | 60 | 50 | 25.7 | 2.8 | 15
1 (71).docx | binder_course | 4.4 | 100 | 100 | 90.1 | 68.5 | 58.9 | 43.8 | 29.4 | 10.6 | 7.7 | 4.6 | 4.83 | 13.8 | 65.1 | 2.4 | 1205 | 2.95 | 1.031 | 60 | 51 | 26 | 5.95 | 12
1 (72).docx | ac_base_course | 3.8 | 100 | 85.1 | 76.2 | 64.2 | 56.8 | 43.6 | 25.6 | 10.6 | 5.5 | 3.9 | 4.47 | 12.7 | 65 | 2.432 | 1330 | 3.4 | 1.031 | 60 | 50 | 25.7 | 2.8 | 15
1 (73).docx | wearing_course | 4.8 | 100 | 100 | 100 | 89 | 81 | 47 | 32 | 12 | 8 | 5 | 3.94 | 14.3 | 72.5 | 2.416 | 1350 | 3.53 | 1.031 | 56 | 51 | 23.2 | 3.5 | 13
1 (75).docx | binder_course | 4.15 | 100 | 100 | 90 | 68 | 59 | 42 | 32 | 12 | 7 | 4 | 4.67 | 13.5 | 65.5 | 2.418 | 1260 | 3.1 | 1.031 | 60 | 50 | 25.7 | 2.8 | 15
1 (76).docx | wearing_course | 4.85 | 100 | 100 | 100 | 91.5 | 75.8 | 47.4 | 30.3 | 12.3 | 7.7 | 4.7 | 3.89 | 14.1 | 72.4 | 2.414 | 1140 | 2.9 | 1.034 | 59 | 51 | 21.7 | 10 | 17
1 (77).docx | wearing_course | 4.85 | 100 | 100 | 100 | 91.5 | 75.8 | 47.4 | 30.3 | 12.3 | 7.7 | 4.7 | 3.89 | 14.1 | 72.4 | 2.414 | 1140 | 2.9 | 1.034 | 59 | 51 | 21.7 | 10 | 17
1 (78).docx | binder_course | 4.25 | 100 | 100 | 90 | 72 | 58 | 42 | 30 | 11 | 7 | 5 | 4.48 | 13.6 | 67 | 2.408 | 1230 | 2.65 | 1.031 | 56 | 51 | 21.7 | 10 | 17
1 (79).docx | wearing_course | 4.65 | 100 | 100 | 100 | 89 | 81 | 46 | 32 | 12 | 8 | 4 | 3.91 | 14.1 | 72.2 | 2.429 | 1425 | 3.33 | 1.031 | 56 | 51 | 25.7 | 2.8 | 15
1 (8).docx | ac_base_course | 4.1 | 100 | 90.4 | 78.6 | 61.3 | 53.5 | 39.6 | 26.3 | 12.7 | 8.5 | 4.3 | 4.88 | 13.7 | 64.5 | 2.534 | 1430 | 3.8 | 1.031 | 54 | 50 | 22 | 8 | 13
1 (80).docx | binder_course | 4.2 | 100 | 100 | 90 | 68 | 59 | 42 | 32 | 12 | 7 | 4 | 4.56 | 13.4 | 65.9 | 2.413 | 1020 | 2.8 | 1.031 | 56 | 51 | 25.7 | 2.8 | 15
1 (81).docx | ac_base_course | 3.9 | 100 | 88 | 76 | 65 | 60 | 43 | 33 | 13 | 8 | 5 | 4.23 | 12.7 | 66.8 | 2.434 | 1310 | 4.2 | 1.031 | 56 | 51 | 25.7 | 2.8 | 15
1 (82).docx | ac_base_course | 3.9 | 100 | 87.4 | 75.4 | 61.4 | 55.5 | 44.1 | 28 | 9.2 | 5.8 | 3.7 | 5.25 | 13.8 | 58.7 | 2.405 | 1125 | 3.4 | 1.031 | 60 | 50 | 23.7 | 5.95 | 12
1 (83).docx | binder_course | 4.2 | 100 | 100 | 90.4 | 69.5 | 61.8 | 45.6 | 31.6 | 12.1 | 6.9 | 5 | 4.82 | 13.9 | 65.2 | 2.418 | 1380 | 2.9 | 1.032 | 63 | 50 | 24.8 | 6.9 | 10.5
1 (84).docx | wearing_course | 4.7 | 100 | 100 | 100 | 90.4 | 80.3 | 47.5 | 32 | 13.4 | 8.1 | 5.9 | 3.97 | 14.04 | 71.7 | 2.422 | 1315 | 3.25 | 1.032 | 58 | 50 | 24.8 | 6.9 | 10.5
1 (85).docx | wearing_course | 4.7 | 100 | 100 | 100 | 89.5 | 79 | 47.7 | 31.2 | 12.2 | 7.5 | 5.2 | 3.97 | 14.02 | 71.7 | 2.424 | 1280 | 2.95 | 1.031 | 62 | 50 | 25.7 | 2.8 | 15
1 (86).docx | ac_base_course | 4 | 100 | 89 | 79 | 67 | 58 | 45 | 27 | 10 | 6 | 4 | 5.22 | 13.7 | 61.9 | 2.407 | 1160 | 3.5 | 1.032 | 62 | 50 | 22.5 | 11.2 | 18.5
1 (87).docx | binder_course | 4.35 | 100 | 100 | 90 | 72 | 61 | 45 | 28 | 10 | 6 | 4 | 4.9 | 14.1 | 65.2 | 2.403 | 1170 | 3 | 1.032 | 61 | 50 | 22.5 | 11.5 | 18.5
1 (88).docx | ac_base_course | 3.8 | 100 | 88.1 | 79.7 | 67.1 | 59.5 | 41.3 | 28.4 | 11.1 | 6.7 | 4.6 | 5.1 | 13.3 | 61.6 | 2.422 | 1500 | 3.02 | 1.031 | 58 | 50 | 25.7 | 2.8 | 15
1 (89).docx | ac_base_course | 4 | 100 | 88.4 | 79.4 | 64.4 | 56.1 | 41.4 | 25.5 | 9.5 | 5.8 | 4.4 | 5.11 | 13.6 | 62.4 | 2.411 | 1260 | 4 | 1.032 | 59 | 50 | 23.6 | 6 | 15.7
1 (9).docx | wearing_course | 4.85 | 100 | 100 | 100 | 93.1 | 77.7 | 47.5 | 30.9 | 13.8 | 9.1 | 5.3 | 4.1 | 14.4 | 71.6 | 2.407 | 1720 | 3.2 | 1.032 | 45 | 64 | 26 | 7 | 17
1 (90).docx | binder_course | 4.3 | 100 | 100 | 91.7 | 72.4 | 59.6 | 41.8 | 29.6 | 12.6 | 6.8 | 4.4 | 4.76 | 13.9 | 65.8 | 2.412 | 1350 | 3.25 | 1.03 | 61 | 50 | 23.6 | 6 | 15.7
1 (91).docx | wearing_course | 4.85 | 100 | 100 | 100 | 92.9 | 79.9 | 47.7 | 28.1 | 13.3 | 8.7 | 6.4 | 4.07 | 14.4 | 71.7 | 2.427 | 1250 | 3.2 | 1.034 | 63 | 51 | 21 | 5 | 24
1 (92).docx | binder_course | 4.35 | 100 | 100 | 91.8 | 70.8 | 62 | 45.8 | 27.5 | 13.1 | 8.6 | 6.3 | 4.59 | 13.7 | 66.4 | 2.422 | 1370 | 3.5 | 1.033 | 62 | 51 | 21 | 5 | 24
1 (93).docx | ac_base_course | 4 | 100 | 90 | 80.7 | 64.2 | 54.8 | 39.9 | 23.3 | 10.3 | 6.2 | 4.2 | 5.12 | 13.4 | 61.8 | 2.42 | 1245 | 3.4 | 1.033 | 62 | 51 | 21 | 5 | 24
1 (94).docx | wearing_course | 4.75 | 100 | 100 | 100 | 90.8 | 82.1 | 47.2 | 32.6 | 12.2 | 8.3 | 5.7 | 4 | 14.1 | 71.7 | 2.412 | 1245 | 3.05 | 1.03 | 61 | 51 | 23.2 | 3.5 | 14.2
1 (95).docx | wearing_course | 4.8 | 100 | 100 | 100 | 88.7 | 81.5 | 47.5 | 33.2 | 13.9 | 8.6 | 5.3 | 3.93 | 14.2 | 72.3 | 2.416 | 1380 | 3.25 | 1.031 | 60 | 51 | 23.7 | 3.33 | 15
1 (96).docx | binder_course | 4.3 | 100 | 100 | 89.7 | 69.4 | 58.3 | 40.9 | 29.2 | 12.5 | 8.4 | 4.2 | 4.42 | 13.1 | 67 | 2.418 | 1370 | 3.5 | 1.031 | 58 | 50 | 23.7 | 3.33 | 15
1 (97).docx | ac_base_course | 4 | 100 | 91.5 | 78 | 64.9 | 57.2 | 40.8 | 29.2 | 12.5 | 8.4 | 4.2 | 4.67 | 13.1 | 64.2 | 2.418 | 1380 | 3.75 | 1.031 | 58 | 50 | 23.7 | 3.33 | 15
1 (98).docx | binder_course | 4.5 | 100 | 100 | 90.7 | 69.9 | 58.1 | 43.2 | 26.5 | 10 | 7.1 | 5.2 | 4.68 | 14.1 | 66.8 | 2.413 | 1300 | 3.28 | 1.032 | 59 | 50 | 24.1 | 6.4 | 19.4
1 (99).docx | wearing_course | 4.85 | 100 | 100 | 100 | 91 | 77.3 | 46.7 | 29.8 | 11.8 | 7.9 | 5.5 | 4.03 | 14.2 | 71.7 | 2.418 | 1190 | 3.5 | 1.034 | 58 | 50 | 24 | 5.3 | 18.4
1 (205).docx | binder_course | 4.3 | 100 | 100 | 91.6 | 70.9 | 61.4 | 43.4 | 28.7 | 11.4 | 7.8 | 4.9 | 4.57 | 13.5 | 66.1 | 2.415 | 1355 | 3.2 | 1.03 | 57 | 50 | 25 | 6 | 20
1 (206).docx | ac_base_course | 4 | 100 | 89.7 | 79.8 | 65.6 | 57.1 | 39.9 | 26.1 | 10 | 6.6 | 4 | 4.76 | 13.1 | 63.6 | 2.421 | 1350 | 3.6 | 1.03 | 57 | 50 | 25 | 7 | 21
1 (207).docx | ac_base_course | 4.1 | 100 | 90.2 | 81.4 | 67.7 | 55.5 | 39.9 | 27.3 | 10.6 | 6.5 | 3.8 | 4.93 | 13.2 | 62.8 | 2.404 | 1360 | 3.7 | 1.03 | 57 | 50 | 22 | 6 | 19
1 (208).docx | wearing_course | 4.7 | 100 | 100 | 100 | 92.6 | 77.1 | 47.3 | 31.8 | 13.5 | 8.6 | 5.4 | 4.1 | 14.1 | 70.9 | 2.421 | 1510 | 3 | 1.032 | 48 | 61 | 21 | 8 | 20